## Raw_Data
Ref | doi | Eg (eV) | SBET | VP | Dp | pH | [MB] (mg/L) | [Catalyst] (g/L) | time (min) | Scavenger | ROS | %R
Zulfiqar2023 | https://doi.org/10.1016/j.ceramint.2023.07.126 | 3.2 | 68.45 | 0.18 | 8 | 10 | 5 | 2.5 | 90 | No scavenger | No scavenger | 97
Zulfiqar2023 | https://doi.org/10.1016/j.ceramint.2023.07.126 | 3.2 | 68.45 | 0.18 | 8 | 10 | 5 | 2.5 | 90 | BQ | Superoxide | 78
Zulfiqar2023 | https://doi.org/10.1016/j.ceramint.2023.07.126 | 3.2 | 68.45 | 0.18 | 8 | 10 | 5 | 2.5 | 90 | EDTA | h+ | 58
Zulfiqar2023 | https://doi.org/10.1016/j.ceramint.2023.07.126 | 3.2 | 68.45 | 0.18 | 8 | 10 | 5 | 2.5 | 90 | IPA | Hydroxyl | 30
Bendahhou2025 | https://doi.org/10.1016/j.jallcom.2025.179356 | 1.78 | 35 | 0.08 | 10 | 8 | 10 | 1.0 | 60 | No scavenger | No scavenger | 99.92
Bendahhou2025 | https://doi.org/10.1016/j.jallcom.2025.179356 | 1.78 | 35 | 0.08 | 10 | 8 | 10 | 1.0 | 60 | IPA | Hydroxyl | 77.35
Bendahhou2025 | https://doi.org/10.1016/j.jallcom.2025.179356 | 1.78 | 35 | 0.08 | 10 | 8 | 10 | 1.0 | 60 | EDTA | h+ | 81.17
Bendahhou2025 | https://doi.org/10.1016/j.jallcom.2025.179356 | 1.78 | 35 | 0.08 | 10 | 8 | 10 | 1.0 | 60 | ACS | e- | 19.03
Guo2022 | https://doi.org/10.1016/j.colsurfa.2022.129474 | 2.79 | 35.2 | 0.183 | 10.48 | 7 | 10 | 0.02 | 240 | No scavenger | No scavenger | 98.54
Guo2022 | https://doi.org/10.1016/j.colsurfa.2022.129474 | 2.79 | 35.2 | 0.183 | 10.48 | 7 | 10 | 0.02 | 240 | AO | h+ | 91.07
Guo2022 | https://doi.org/10.1016/j.colsurfa.2022.129474 | 2.79 | 35.2 | 0.183 | 10.48 | 7 | 10 | 0.02 | 240 | BQ | Superoxide | 71.08
Guo2022 | https://doi.org/10.1016/j.colsurfa.2022.129474 | 2.79 | 35.2 | 0.183 | 10.48 | 7 | 10 | 0.02 | 240 | IPA | Hydroxyl | 82.96
Rianjanu2023 | https://doi.org/10.1016/j.nanoms.2023.10.006 | 3.45 | 30 | 0.12 | 4 | 7 | 10 | 0.6 | 480 | No scavenger | No scavenger | 97.3
Rianjanu2023 | https://doi.org/10.1016/j.nanoms.2023.10.006 | 3.45 | 30 | 0.12 | 4 | 7 | 10 | 0.6 | 480 | IPA | Hydroxyl | 96.7
Rianjanu2023 | https://doi.org/10.1016/j.nanoms.2023.10.006 | 3.45 | 30 | 0.12 | 4 | 7 | 10 | 0.6 | 480 | BQ | Superoxide | 82.8
Rianjanu2023 | https://doi.org/10.1016/j.nanoms.2023.10.006 | 3.45 | 30 | 0.12 | 4 | 7 | 10 | 0.6 | 480 | EDTA | h+ | 69.9
Shanthini2025 | https://doi.org/10.1007/s10904-025-03662-2 | 3.2 | 30 | 0.12 | 4 | 9 | 50 | 0.5 | 105 | No scavenger | No scavenger | 98
Shanthini2025 | https://doi.org/10.1007/s10904-025-03662-2 | 3.2 | 30 | 0.12 | 4 | 9 | 50 | 0.5 | 105 | IPA | Hydroxyl | 51
Shanthini2025 | https://doi.org/10.1007/s10904-025-03662-2 | 3.2 | 30 | 0.12 | 4 | 9 | 50 | 0.5 | 105 | EDTA | h+ | 87
Shanthini2025 | https://doi.org/10.1007/s10904-025-03662-2 | 3.2 | 30 | 0.12 | 4 | 9 | 50 | 0.5 | 105 | BQ | Superoxide | 94
Castro2024 | https://doi.org/10.1016/j.ceramint.2024.03.011 | 2.98 | 19.5 | 0.12 | 4 | 5 | 5 | 1 | 80 | No scavenger | No scavenger | 100
Castro2024 | https://doi.org/10.1016/j.ceramint.2024.03.011 | 2.98 | 19.5 | 0.12 | 4 | 5 | 5 | 1 | 80 | BQ | Superoxide | 84.57
Castro2024 | https://doi.org/10.1016/j.ceramint.2024.03.011 | 2.98 | 19.5 | 0.12 | 4 | 5 | 5 | 1 | 80 | EDTA | h+ | 79.11
Castro2024 | https://doi.org/10.1016/j.ceramint.2024.03.011 | 2.98 | 19.5 | 0.12 | 4 | 5 | 5 | 1 | 80 | IPA | Hydroxyl | 82.52
Castro2025 | https://doi.org/10.1016/j.mssp.2025.109400 | 3.03 | 19.5 | 0.2 | 4 | 5.5 | 3.2 | 0.2 | 150 | No scavenger | No scavenger | 87.22
Castro2025 | https://doi.org/10.1016/j.mssp.2025.109400 | 3.03 | 19.5 | 0.2 | 4 | 5.5 | 3.2 | 0.2 | 150 | BQ | Superoxide | 39.01
Castro2025 | https://doi.org/10.1016/j.mssp.2025.109400 | 3.03 | 19.5 | 0.2 | 4 | 5.5 | 3.2 | 0.2 | 150 | EDTA | h+ | 41.21
Castro2025 | https://doi.org/10.1016/j.mssp.2025.109400 | 3.03 | 19.5 | 0.2 | 4 | 5.5 | 3.2 | 0.2 | 150 | ISO | Hydroxyl | 83.18
Pryston2025 | https://doi.org/10.1016/j.matchemphys.2025.131025 | 2.35 | 52.87 | 0.238 | 4.1 | 6.5 | 7 | 1 | 70 | No scavenger | No scavenger | 85
Pryston2025 | https://doi.org/10.1016/j.matchemphys.2025.131025 | 2.35 | 52.87 | 0.238 | 4.1 | 6.5 | 7 | 1 | 70 | HQ | Hydroxyl | 50
Pryston2025 | https://doi.org/10.1016/j.matchemphys.2025.131025 | 2.35 | 52.87 | 0.238 | 4.1 | 6.5 | 7 | 1 | 70 | TBA | Hydroxyl | 32
Pryston2025 | https://doi.org/10.1016/j.matchemphys.2025.131025 | 2.35 | 52.87 | 0.238 | 4.1 | 6.5 | 7 | 1 | 70 | EDTA | h+ | 62
Pryston2025 | https://doi.org/10.1016/j.matchemphys.2025.131025 | 2.19 | 48.21 | 0.215 | 3.9 | 6.5 | 7 | 1 | 70 | No scavenger | No scavenger | 84
Pryston2025 | https://doi.org/10.1016/j.matchemphys.2025.131025 | 2.19 | 48.21 | 0.215 | 3.9 | 6.5 | 7 | 1 | 70 | HQ | Hydroxyl | 55
Pryston2025 | https://doi.org/10.1016/j.matchemphys.2025.131025 | 2.19 | 48.21 | 0.215 | 3.9 | 6.5 | 7 | 1 | 70 | TBA | Hydroxyl | 34
Pryston2025 | https://doi.org/10.1016/j.matchemphys.2025.131025 | 2.19 | 48.21 | 0.215 | 3.9 | 6.5 | 7 | 1 | 70 | EDTA | h+ | 66
Chokri2025 | https://doi.org/10.1016/j.ceramint.2025.07.124 | 2.74 | 82.6 | 0.124 | 3.7 | 6.5 | 5 | 0.4 | 60 | No scavenger | No scavenger | 95
Chokri2025 | https://doi.org/10.1016/j.ceramint.2025.07.124 | 2.74 | 82.6 | 0.124 | 3.7 | 6.5 | 5 | 0.4 | 60 | IPA | Hydroxyl | 49
Chokri2025 | https://doi.org/10.1016/j.ceramint.2025.07.124 | 2.74 | 82.6 | 0.124 | 3.7 | 6.5 | 5 | 0.4 | 60 | EDTA | h+ | 54.5
Chokri2025 | https://doi.org/10.1016/j.ceramint.2025.07.124 | 2.74 | 82.6 | 0.124 | 3.7 | 6.5 | 5 | 0.4 | 60 | PP | e- | 89.5
Chokri2025 | https://doi.org/10.1016/j.ceramint.2025.07.124 | 2.74 | 82.6 | 0.124 | 3.7 | 6.5 | 5 | 0.4 | 60 | AA | Superoxide | 85
Vidhya2025 | https://doi.org/10.1016/j.optlastec.2024.111798 | 2.65 | 56.8 | 0.142 | 3.9 | 6.5 | 10 | 1 | 90 | No scavenger | No scavenger | 92
Vidhya2025 | https://doi.org/10.1016/j.optlastec.2024.111798 | 2.65 | 56.8 | 0.142 | 3.9 | 6.5 | 10 | 1 | 90 | IPA | Hydroxyl | 58
Vidhya2025 | https://doi.org/10.1016/j.optlastec.2024.111798 | 2.65 | 56.8 | 0.142 | 3.9 | 6.5 | 10 | 1 | 90 | Na2SO4 | e- | 65
Vidhya2025 | https://doi.org/10.1016/j.optlastec.2024.111798 | 2.65 | 56.8 | 0.142 | 3.9 | 6.5 | 10 | 1 | 90 | KBrO3 | e- | 63
Vidhya2025 | https://doi.org/10.1016/j.optlastec.2024.111798 | 2.65 | 56.8 | 0.142 | 3.9 | 6.5 | 10 | 1 | 90 | EDTA | h+ | 60
Algarni2023 | https://doi.org/10.1016/j.ijleo.2023.171097 | 2.72 | 41.65 | 0.2 | 11 | 6.8 | 10 | 1 | 120 | No scavenger | No scavenger | 90
Algarni2023 | https://doi.org/10.1016/j.ijleo.2023.171097 | 2.72 | 41.65 | 0.2 | 11 | 6.8 | 10 | 1 | 120 | IPA | Hydroxyl | 46
Algarni2023 | https://doi.org/10.1016/j.ijleo.2023.171097 | 2.72 | 41.65 | 0.2 | 11 | 6.8 | 10 | 1 | 120 | EDTA | h+ | 33
Algarni2023 | https://doi.org/10.1016/j.ijleo.2023.171097 | 2.72 | 41.65 | 0.2 | 11 | 6.8 | 10 | 1 | 120 | BQ | Superoxide | 58
Gao2025 | https://doi.org/10.1016/j.ces.2024.120769 | 3.7 | 306.6 | 0.6416 | 8.371 | 7.5 | 200 | 1 | 120 | No scavenger | No scavenger | 95
Gao2025 | https://doi.org/10.1016/j.ces.2024.120769 | 3.7 | 306.6 | 0.6416 | 8.371 | 7.5 | 200 | 1 | 120 | IPA | Hydroxyl | 81
Gao2025 | https://doi.org/10.1016/j.ces.2024.120769 | 3.7 | 306.6 | 0.6416 | 8.371 | 7.5 | 200 | 1 | 120 | BQ | Superoxide | 95
Gao2025 | https://doi.org/10.1016/j.ces.2024.120769 | 3.7 | 306.6 | 0.6416 | 8.371 | 7.5 | 200 | 1 | 120 | NaN3 | Oxygen singlet | 47
Gao2025 | https://doi.org/10.1016/j.ces.2024.120769 | 3.7 | 329.5 | 0.7828 | 9.502 | 7.5 | 200 | 1 | 120 | No scavenger | No scavenger | 91
Gao2025 | https://doi.org/10.1016/j.ces.2024.120769 | 3.7 | 329.5 | 0.7828 | 9.502 | 7.5 | 200 | 1 | 120 | IPA | Hydroxyl | 80
Gao2025 | https://doi.org/10.1016/j.ces.2024.120769 | 3.7 | 329.5 | 0.7828 | 9.502 | 7.5 | 200 | 1 | 120 | BQ | Superoxide | 90
Gao2025 | https://doi.org/10.1016/j.ces.2024.120769 | 3.7 | 329.5 | 0.7828 | 9.502 | 7.5 | 200 | 1 | 120 | NaN3 | Oxygen singlet | 53
Gao2025 | https://doi.org/10.1016/j.ces.2024.120769 | 3.9 | 219.7 | 0.5101 | 9.288 | 7.5 | 200 | 1 | 120 | No scavenger | No scavenger | 90
Gao2025 | https://doi.org/10.1016/j.ces.2024.120769 | 3.9 | 219.7 | 0.5101 | 9.288 | 7.5 | 200 | 1 | 120 | IPA | Hydroxyl | 47
Gao2025 | https://doi.org/10.1016/j.ces.2024.120769 | 3.9 | 219.7 | 0.5101 | 9.288 | 7.5 | 200 | 1 | 120 | BQ | Superoxide | 90
Gao2025 | https://doi.org/10.1016/j.ces.2024.120769 | 3.9 | 219.7 | 0.5101 | 9.288 | 7.5 | 200 | 1 | 120 | NaN3 | Oxygen singlet | 83
Wolski2021 | https://doi.org/10.1016/j.jhazmat.2021.125665 | 3.2 | 102 | 0.14 | 5.5 | 5.1 | 10 | 1 | 120 | No scavenger | No scavenger | 95
Wolski2021 | https://doi.org/10.1016/j.jhazmat.2021.125665 | 3.2 | 102 | 0.14 | 5.5 | 5.1 | 10 | 1 | 120 | IPA | Hydroxyl | 60
Wolski2021 | https://doi.org/10.1016/j.jhazmat.2021.125665 | 3.2 | 102 | 0.14 | 5.5 | 5.1 | 10 | 1 | 120 | TBA | Hydroxyl | 65
Wolski2021 | https://doi.org/10.1016/j.jhazmat.2021.125665 | 3.2 | 102 | 0.14 | 5.5 | 5.1 | 10 | 1 | 120 | BQ | Superoxide | 70
Wolski2021 | https://doi.org/10.1016/j.jhazmat.2021.125665 | 3.2 | 102 | 0.14 | 5.5 | 5.1 | 10 | 1 | 120 | NaN3 | Oxygen singlet | 85
Wolski2021 | https://doi.org/10.1016/j.jhazmat.2021.125665 | 3.2 | 102 | 0.14 | 5.5 | 5.1 | 10 | 1 | 120 | EDTA | h+ | 75
Moraes2018 | https://doi.org/10.1016/j.inoche.2018.10.017 | 3.39 | 31 | 0.12 | 5.5 | 6 | 10 | 0.2 | 300 | No scavenger | No scavenger | 28
Moraes2018 | https://doi.org/10.1016/j.inoche.2018.10.017 | 3.39 | 31 | 0.12 | 5.5 | 6 | 10 | 0.2 | 300 | Methanol | h+ | 16
Moraes2018 | https://doi.org/10.1016/j.inoche.2018.10.017 | 3.39 | 31 | 0.12 | 5.5 | 6 | 10 | 0.2 | 300 | EDTA | h+ | 66
Moraes2018 | https://doi.org/10.1016/j.inoche.2018.10.017 | 3.39 | 31 | 0.12 | 5.5 | 6 | 10 | 0.2 | 300 | AgNO3 | e- | 38
Moraes2018 | https://doi.org/10.1016/j.inoche.2018.10.017 | 3.39 | 31 | 0.12 | 5.5 | 6 | 10 | 0.2 | 300 | BQ | Superoxide | 22
Moraes2018 | https://doi.org/10.1016/j.inoche.2018.10.017 | 3.14 | 46 | 0.18 | 6 | 6 | 10 | 0.2 | 300 | No scavenger | No scavenger | 18
Moraes2018 | https://doi.org/10.1016/j.inoche.2018.10.017 | 3.14 | 46 | 0.18 | 6 | 6 | 10 | 0.2 | 300 | Methanol | h+ | 22
Moraes2018 | https://doi.org/10.1016/j.inoche.2018.10.017 | 3.14 | 46 | 0.18 | 6 | 6 | 10 | 0.2 | 300 | EDTA | h+ | 50
Moraes2018 | https://doi.org/10.1016/j.inoche.2018.10.017 | 3.14 | 46 | 0.18 | 6 | 6 | 10 | 0.2 | 300 | AgNO3 | e- | 42
Moraes2018 | https://doi.org/10.1016/j.inoche.2018.10.017 | 3.14 | 46 | 0.18 | 6 | 6 | 10 | 0.2 | 300 | BQ | Superoxide | 17
Moraes2018 | https://doi.org/10.1016/j.inoche.2018.10.017 | 3.25 | 14 | 0.1 | 4.5 | 6 | 10 | 0.2 | 300 | No scavenger | No scavenger | 25
Moraes2018 | https://doi.org/10.1016/j.inoche.2018.10.017 | 3.25 | 14 | 0.1 | 4.5 | 6 | 10 | 0.2 | 300 | Methanol | h+ | 30
Moraes2018 | https://doi.org/10.1016/j.inoche.2018.10.017 | 3.25 | 14 | 0.1 | 4.5 | 6 | 10 | 0.2 | 300 | EDTA | h+ | 63
Moraes2018 | https://doi.org/10.1016/j.inoche.2018.10.017 | 3.25 | 14 | 0.1 | 4.5 | 6 | 10 | 0.2 | 300 | AgNO3 | e- | 64
Moraes2018 | https://doi.org/10.1016/j.inoche.2018.10.017 | 3.25 | 14 | 0.1 | 4.5 | 6 | 10 | 0.2 | 300 | BQ | Superoxide | 27
Nunes2025 | https://doi.org/10.1016/j.inoche.2025.114779 | 2.44 | 102 | 0.2 | 9.2 | 6.8 | 10 | 0.6 | 120 | No scavenger | No scavenger | 68.1
Nunes2025 | https://doi.org/10.1016/j.inoche.2025.114779 | 2.44 | 102 | 0.2 | 9.2 | 6.8 | 10 | 0.6 | 120 | IPA | Hydroxyl | 63.2
Nunes2025 | https://doi.org/10.1016/j.inoche.2025.114779 | 2.44 | 102 | 0.2 | 9.2 | 6.8 | 10 | 0.6 | 120 | Potassium dicromate | e- | 60
Nunes2025 | https://doi.org/10.1016/j.inoche.2025.114779 | 2.44 | 102 | 0.2 | 9.2 | 6.8 | 10 | 0.6 | 120 | AA | Superoxide | 32
Nunes2025 | https://doi.org/10.1016/j.inoche.2025.114779 | 2.44 | 102 | 0.2 | 9.2 | 6.8 | 10 | 0.6 | 120 | EDTA | h+ | 26.8
Note on K45: [Comentário encadeado] Sua versão do Excel permite que você leia este comentário encadeado, no entanto, as edições serão removidas se o arquivo for aberto em uma versão mais recente do Excel. Saiba mais: https://go.microsoft.com/fwlink/?linkid=870924 Comentário: e-