## Dataset-ChemCommNano 2025 - EDA
time | [Dye] | WL | [Cat] | Catalyst | pH | V (mL) | Abs | %R | SBET | Dp | Vp | ZP | pHPCZ | Eg | C (%) | Fe (%) | Cu (%) | Cl (%) | Na (%) | Al (%) | Si (%) | O (%) | Si/Al
0 | 135 | 590 | 1 | nSOD@CuO-NPs | 4 | 100 | 0.42625 | 0 | 15 | 14.7 | 0.037 | -18.5 | 7.46 | 1.67 | 38.03 | 15.59 | 0.68 | 0 | 2.17 | 4.6 | 7.33 | 31.59 | 1.593478
15 | 135 | 590 | 1 | nSOD@CuO-NPs | 4 | 100 | 0.424375 | 0.4398827 | 15 | 14.7 | 0.037 | -18.5 | 7.46 | 1.67 | 38.03 | 15.59 | 0.68 | 0 | 2.17 | 4.6 | 7.33 | 31.59 | 1.593478
30 | 135 | 590 | 1 | nSOD@CuO-NPs | 4 | 100 | 0.421875 | 1.026393 | 15 | 14.7 | 0.037 | -18.5 | 7.46 | 1.67 | 38.03 | 15.59 | 0.68 | 0 | 2.17 | 4.6 | 7.33 | 31.59 | 1.593478
45 | 135 | 590 | 1 | nSOD@CuO-NPs | 4 | 100 | 0.4125 | 3.225806 | 15 | 14.7 | 0.037 | -18.5 | 7.46 | 1.67 | 38.03 | 15.59 | 0.68 | 0 | 2.17 | 4.6 | 7.33 | 31.59 | 1.593478
60 | 135 | 590 | 1 | nSOD@CuO-NPs | 4 | 100 | 0.408 | 4.281525 | 15 | 14.7 | 0.037 | -18.5 | 7.46 | 1.67 | 38.03 | 15.59 | 0.68 | 0 | 2.17 | 4.6 | 7.33 | 31.59 | 1.593478
75 | 135 | 590 | 1 | nSOD@CuO-NPs | 4 | 100 | 0.3946875 | 7.404692 | 15 | 14.7 | 0.037 | -18.5 | 7.46 | 1.67 | 38.03 | 15.59 | 0.68 | 0 | 2.17 | 4.6 | 7.33 | 31.59 | 1.593478
90 | 135 | 590 | 1 | nSOD@CuO-NPs | 4 | 100 | 0.3946875 | 7.404692 | 15 | 14.7 | 0.037 | -18.5 | 7.46 | 1.67 | 38.03 | 15.59 | 0.68 | 0 | 2.17 | 4.6 | 7.33 | 31.59 | 1.593478
105 | 135 | 590 | 1 | nSOD@CuO-NPs | 4 | 100 | 0.388 | 8.973607 | 15 | 14.7 | 0.037 | -18.5 | 7.46 | 1.67 | 38.03 | 15.59 | 0.68 | 0 | 2.17 | 4.6 | 7.33 | 31.59 | 1.593478
120 | 135 | 590 | 1 | nSOD@CuO-NPs | 4 | 100 | 0.366 | 14.1349 | 15 | 14.7 | 0.037 | -18.5 | 7.46 | 1.67 | 38.03 | 15.59 | 0.68 | 0 | 2.17 | 4.6 | 7.33 | 31.59 | 1.593478
150 | 135 | 590 | 1 | nSOD@CuO-NPs | 4 | 100 | 0.348 | 18.35777 | 15 | 14.7 | 0.037 | -18.5 | 7.46 | 1.67 | 38.03 | 15.59 | 0.68 | 0 | 2.17 | 4.6 | 7.33 | 31.59 | 1.593478
180 | 135 | 590 | 1 | nSOD@CuO-NPs | 4 | 100 | 0.3346875 | 21.48094 | 15 | 14.7 | 0.037 | -18.5 | 7.46 | 1.67 | 38.03 | 15.59 | 0.68 | 0 | 2.17 | 4.6 | 7.33 | 31.59 | 1.593478
210 | 135 | 590 | 1 | nSOD@CuO-NPs | 4 | 100 | 0.3040625 | 28.66569 | 15 | 14.7 | 0.037 | -18.5 | 7.46 | 1.67 | 38.03 | 15.59 | 0.68 | 0 | 2.17 | 4.6 | 7.33 | 31.59 | 1.593478
240 | 135 | 590 | 1 | nSOD@CuO-NPs | 4 | 100 | 0.27625 | 35.19062 | 15 | 14.7 | 0.037 | -18.5 | 7.46 | 1.67 | 38.03 | 15.59 | 0.68 | 0 | 2.17 | 4.6 | 7.33 | 31.59 | 1.593478
270 | 135 | 590 | 1 | nSOD@CuO-NPs | 4 | 100 | 0.2496875 | 41.42229 | 15 | 14.7 | 0.037 | -18.5 | 7.46 | 1.67 | 38.03 | 15.59 | 0.68 | 0 | 2.17 | 4.6 | 7.33 | 31.59 | 1.593478
0 | 135 | 663 | 1 | nSOD@CuO-NPs | 4 | 100 | 0.529 | 0 | 15 | 14.7 | 0.037 | -18.5 | 7.46 | 1.67 | 38.03 | 15.59 | 0.68 | 0 | 2.17 | 4.6 | 7.33 | 31.59 | 1.593478
15 | 135 | 663 | 1 | nSOD@CuO-NPs | 4 | 100 | 0.513 | 3.024575 | 15 | 14.7 | 0.037 | -18.5 | 7.46 | 1.67 | 38.03 | 15.59 | 0.68 | 0 | 2.17 | 4.6 | 7.33 | 31.59 | 1.593478
30 | 135 | 663 | 1 | nSOD@CuO-NPs | 4 | 100 | 0.516 | 2.457467 | 15 | 14.7 | 0.037 | -18.5 | 7.46 | 1.67 | 38.03 | 15.59 | 0.68 | 0 | 2.17 | 4.6 | 7.33 | 31.59 | 1.593478
45 | 135 | 663 | 1 | nSOD@CuO-NPs | 4 | 100 | 0.504 | 4.725898 | 15 | 14.7 | 0.037 | -18.5 | 7.46 | 1.67 | 38.03 | 15.59 | 0.68 | 0 | 2.17 | 4.6 | 7.33 | 31.59 | 1.593478
60 | 135 | 663 | 1 | nSOD@CuO-NPs | 4 | 100 | 0.502 | 5.10397 | 15 | 14.7 | 0.037 | -18.5 | 7.46 | 1.67 | 38.03 | 15.59 | 0.68 | 0 | 2.17 | 4.6 | 7.33 | 31.59 | 1.593478
75 | 135 | 663 | 1 | nSOD@CuO-NPs | 4 | 100 | 0.498 | 5.860113 | 15 | 14.7 | 0.037 | -18.5 | 7.46 | 1.67 | 38.03 | 15.59 | 0.68 | 0 | 2.17 | 4.6 | 7.33 | 31.59 | 1.593478
90 | 135 | 663 | 1 | nSOD@CuO-NPs | 4 | 100 | 0.495 | 6.427221 | 15 | 14.7 | 0.037 | -18.5 | 7.46 | 1.67 | 38.03 | 15.59 | 0.68 | 0 | 2.17 | 4.6 | 7.33 | 31.59 | 1.593478
105 | 135 | 663 | 1 | nSOD@CuO-NPs | 4 | 100 | 0.475 | 10.20794 | 15 | 14.7 | 0.037 | -18.5 | 7.46 | 1.67 | 38.03 | 15.59 | 0.68 | 0 | 2.17 | 4.6 | 7.33 | 31.59 | 1.593478
120 | 135 | 663 | 1 | nSOD@CuO-NPs | 4 | 100 | 0.462 | 12.66541 | 15 | 14.7 | 0.037 | -18.5 | 7.46 | 1.67 | 38.03 | 15.59 | 0.68 | 0 | 2.17 | 4.6 | 7.33 | 31.59 | 1.593478
150 | 135 | 663 | 1 | nSOD@CuO-NPs | 4 | 100 | 0.452 | 14.55577 | 15 | 14.7 | 0.037 | -18.5 | 7.46 | 1.67 | 38.03 | 15.59 | 0.68 | 0 | 2.17 | 4.6 | 7.33 | 31.59 | 1.593478
180 | 135 | 663 | 1 | nSOD@CuO-NPs | 4 | 100 | 0.444 | 16.06805 | 15 | 14.7 | 0.037 | -18.5 | 7.46 | 1.67 | 38.03 | 15.59 | 0.68 | 0 | 2.17 | 4.6 | 7.33 | 31.59 | 1.593478
210 | 135 | 663 | 1 | nSOD@CuO-NPs | 4 | 100 | 0.435 | 17.76938 | 15 | 14.7 | 0.037 | -18.5 | 7.46 | 1.67 | 38.03 | 15.59 | 0.68 | 0 | 2.17 | 4.6 | 7.33 | 31.59 | 1.593478
240 | 135 | 663 | 1 | nSOD@CuO-NPs | 4 | 100 | 0.428 | 19.09263 | 15 | 14.7 | 0.037 | -18.5 | 7.46 | 1.67 | 38.03 | 15.59 | 0.68 | 0 | 2.17 | 4.6 | 7.33 | 31.59 | 1.593478
270 | 135 | 663 | 1 | nSOD@CuO-NPs | 4 | 100 | 0.419 | 20.79395 | 15 | 14.7 | 0.037 | -18.5 | 7.46 | 1.67 | 38.03 | 15.59 | 0.68 | 0 | 2.17 | 4.6 | 7.33 | 31.59 | 1.593478
0 | 135 | 590 | 1 | nSOD@CuO-NPs | 7 | 100 | 0.101 | 0 | 15 | 14.7 | 0.037 | -18.5 | 7.46 | 1.67 | 38.03 | 15.59 | 0.68 | 0 | 2.17 | 4.6 | 7.33 | 31.59 | 1.593478
15 | 135 | 590 | 1 | nSOD@CuO-NPs | 7 | 100 | 0.09 | 10.89109 | 15 | 14.7 | 0.037 | -18.5 | 7.46 | 1.67 | 38.03 | 15.59 | 0.68 | 0 | 2.17 | 4.6 | 7.33 | 31.59 | 1.593478
30 | 135 | 590 | 1 | nSOD@CuO-NPs | 7 | 100 | 0.08 | 20.79208 | 15 | 14.7 | 0.037 | -18.5 | 7.46 | 1.67 | 38.03 | 15.59 | 0.68 | 0 | 2.17 | 4.6 | 7.33 | 31.59 | 1.593478
45 | 135 | 590 | 1 | nSOD@CuO-NPs | 7 | 100 | 0.078 | 22.77228 | 15 | 14.7 | 0.037 | -18.5 | 7.46 | 1.67 | 38.03 | 15.59 | 0.68 | 0 | 2.17 | 4.6 | 7.33 | 31.59 | 1.593478
60 | 135 | 590 | 1 | nSOD@CuO-NPs | 7 | 100 | 0.075 | 25.74257 | 15 | 14.7 | 0.037 | -18.5 | 7.46 | 1.67 | 38.03 | 15.59 | 0.68 | 0 | 2.17 | 4.6 | 7.33 | 31.59 | 1.593478
75 | 135 | 590 | 1 | nSOD@CuO-NPs | 7 | 100 | 0.075 | 25.74257 | 15 | 14.7 | 0.037 | -18.5 | 7.46 | 1.67 | 38.03 | 15.59 | 0.68 | 0 | 2.17 | 4.6 | 7.33 | 31.59 | 1.593478
90 | 135 | 590 | 1 | nSOD@CuO-NPs | 7 | 100 | 0.062 | 38.61386 | 15 | 14.7 | 0.037 | -18.5 | 7.46 | 1.67 | 38.03 | 15.59 | 0.68 | 0 | 2.17 | 4.6 | 7.33 | 31.59 | 1.593478
105 | 135 | 590 | 1 | nSOD@CuO-NPs | 7 | 100 | 0.055 | 45.54455 | 15 | 14.7 | 0.037 | -18.5 | 7.46 | 1.67 | 38.03 | 15.59 | 0.68 | 0 | 2.17 | 4.6 | 7.33 | 31.59 | 1.593478
120 | 135 | 590 | 1 | nSOD@CuO-NPs | 7 | 100 | 0.045 | 55.44554 | 15 | 14.7 | 0.037 | -18.5 | 7.46 | 1.67 | 38.03 | 15.59 | 0.68 | 0 | 2.17 | 4.6 | 7.33 | 31.59 | 1.593478
150 | 135 | 590 | 1 | nSOD@CuO-NPs | 7 | 100 | 0.033 | 67.32673 | 15 | 14.7 | 0.037 | -18.5 | 7.46 | 1.67 | 38.03 | 15.59 | 0.68 | 0 | 2.17 | 4.6 | 7.33 | 31.59 | 1.593478
180 | 135 | 590 | 1 | nSOD@CuO-NPs | 7 | 100 | 0.024 | 76.23762 | 15 | 14.7 | 0.037 | -18.5 | 7.46 | 1.67 | 38.03 | 15.59 | 0.68 | 0 | 2.17 | 4.6 | 7.33 | 31.59 | 1.593478
210 | 135 | 590 | 1 | nSOD@CuO-NPs | 7 | 100 | 0.022 | 78.21782 | 15 | 14.7 | 0.037 | -18.5 | 7.46 | 1.67 | 38.03 | 15.59 | 0.68 | 0 | 2.17 | 4.6 | 7.33 | 31.59 | 1.593478
240 | 135 | 590 | 1 | nSOD@CuO-NPs | 7 | 100 | 0.019 | 81.18812 | 15 | 14.7 | 0.037 | -18.5 | 7.46 | 1.67 | 38.03 | 15.59 | 0.68 | 0 | 2.17 | 4.6 | 7.33 | 31.59 | 1.593478
0 | 135 | 663 | 1 | nSOD@CuO-NPs | 7 | 100 | 0.135 | 0 | 15 | 14.7 | 0.037 | -18.5 | 7.46 | 1.67 | 38.03 | 15.59 | 0.68 | 0 | 2.17 | 4.6 | 7.33 | 31.59 | 1.593478
15 | 135 | 663 | 1 | nSOD@CuO-NPs | 7 | 100 | 0.103 | 23.7037 | 15 | 14.7 | 0.037 | -18.5 | 7.46 | 1.67 | 38.03 | 15.59 | 0.68 | 0 | 2.17 | 4.6 | 7.33 | 31.59 | 1.593478
30 | 135 | 663 | 1 | nSOD@CuO-NPs | 7 | 100 | 0.102 | 24.44444 | 15 | 14.7 | 0.037 | -18.5 | 7.46 | 1.67 | 38.03 | 15.59 | 0.68 | 0 | 2.17 | 4.6 | 7.33 | 31.59 | 1.593478
45 | 135 | 663 | 1 | nSOD@CuO-NPs | 7 | 100 | 0.088 | 34.81481 | 15 | 14.7 | 0.037 | -18.5 | 7.46 | 1.67 | 38.03 | 15.59 | 0.68 | 0 | 2.17 | 4.6 | 7.33 | 31.59 | 1.593478
60 | 135 | 663 | 1 | nSOD@CuO-NPs | 7 | 100 | 0.075 | 44.44444 | 15 | 14.7 | 0.037 | -18.5 | 7.46 | 1.67 | 38.03 | 15.59 | 0.68 | 0 | 2.17 | 4.6 | 7.33 | 31.59 | 1.593478
75 | 135 | 663 | 1 | nSOD@CuO-NPs | 7 | 100 | 0.07 | 48.14815 | 15 | 14.7 | 0.037 | -18.5 | 7.46 | 1.67 | 38.03 | 15.59 | 0.68 | 0 | 2.17 | 4.6 | 7.33 | 31.59 | 1.593478
90 | 135 | 663 | 1 | nSOD@CuO-NPs | 7 | 100 | 0.13 | 3.703704 | 15 | 14.7 | 0.037 | -18.5 | 7.46 | 1.67 | 38.03 | 15.59 | 0.68 | 0 | 2.17 | 4.6 | 7.33 | 31.59 | 1.593478
105 | 135 | 663 | 1 | nSOD@CuO-NPs | 7 | 100 | 0.11 | 18.51852 | 15 | 14.7 | 0.037 | -18.5 | 7.46 | 1.67 | 38.03 | 15.59 | 0.68 | 0 | 2.17 | 4.6 | 7.33 | 31.59 | 1.593478
120 | 135 | 663 | 1 | nSOD@CuO-NPs | 7 | 100 | 0.09 | 33.33333 | 15 | 14.7 | 0.037 | -18.5 | 7.46 | 1.67 | 38.03 | 15.59 | 0.68 | 0 | 2.17 | 4.6 | 7.33 | 31.59 | 1.593478
150 | 135 | 663 | 1 | nSOD@CuO-NPs | 7 | 100 | 0.1 | 25.92593 | 15 | 14.7 | 0.037 | -18.5 | 7.46 | 1.67 | 38.03 | 15.59 | 0.68 | 0 | 2.17 | 4.6 | 7.33 | 31.59 | 1.593478
180 | 135 | 663 | 1 | nSOD@CuO-NPs | 7 | 100 | 0.099 | 26.66667 | 15 | 14.7 | 0.037 | -18.5 | 7.46 | 1.67 | 38.03 | 15.59 | 0.68 | 0 | 2.17 | 4.6 | 7.33 | 31.59 | 1.593478
210 | 135 | 663 | 1 | nSOD@CuO-NPs | 7 | 100 | 0.098 | 27.40741 | 15 | 14.7 | 0.037 | -18.5 | 7.46 | 1.67 | 38.03 | 15.59 | 0.68 | 0 | 2.17 | 4.6 | 7.33 | 31.59 | 1.593478
240 | 135 | 663 | 1 | nSOD@CuO-NPs | 7 | 100 | 0.094 | 30.37037 | 15 | 14.7 | 0.037 | -18.5 | 7.46 | 1.67 | 38.03 | 15.59 | 0.68 | 0 | 2.17 | 4.6 | 7.33 | 31.59 | 1.593478
0 | 135 | 590 | 1 | nSOD@CuO-NPs | 10 | 100 | 0.673 | 0 | 15 | 14.7 | 0.037 | -18.5 | 7.46 | 1.67 | 38.03 | 15.59 | 0.68 | 0 | 2.17 | 4.6 | 7.33 | 31.59 | 1.593478
15 | 135 | 590 | 1 | nSOD@CuO-NPs | 10 | 100 | 0.671 | 0.2971768 | 15 | 14.7 | 0.037 | -18.5 | 7.46 | 1.67 | 38.03 | 15.59 | 0.68 | 0 | 2.17 | 4.6 | 7.33 | 31.59 | 1.593478
30 | 135 | 590 | 1 | nSOD@CuO-NPs | 10 | 100 | 0.661 | 1.783061 | 15 | 14.7 | 0.037 | -18.5 | 7.46 | 1.67 | 38.03 | 15.59 | 0.68 | 0 | 2.17 | 4.6 | 7.33 | 31.59 | 1.593478
45 | 135 | 590 | 1 | nSOD@CuO-NPs | 10 | 100 | 0.663 | 1.485884 | 15 | 14.7 | 0.037 | -18.5 | 7.46 | 1.67 | 38.03 | 15.59 | 0.68 | 0 | 2.17 | 4.6 | 7.33 | 31.59 | 1.593478
60 | 135 | 590 | 1 | nSOD@CuO-NPs | 10 | 100 | 0.615 | 8.618128 | 15 | 14.7 | 0.037 | -18.5 | 7.46 | 1.67 | 38.03 | 15.59 | 0.68 | 0 | 2.17 | 4.6 | 7.33 | 31.59 | 1.593478
75 | 135 | 590 | 1 | nSOD@CuO-NPs | 10 | 100 | 0.607 | 9.806835 | 15 | 14.7 | 0.037 | -18.5 | 7.46 | 1.67 | 38.03 | 15.59 | 0.68 | 0 | 2.17 | 4.6 | 7.33 | 31.59 | 1.593478
90 | 135 | 590 | 1 | nSOD@CuO-NPs | 10 | 100 | 0.627 | 6.835067 | 15 | 14.7 | 0.037 | -18.5 | 7.46 | 1.67 | 38.03 | 15.59 | 0.68 | 0 | 2.17 | 4.6 | 7.33 | 31.59 | 1.593478
105 | 135 | 590 | 1 | nSOD@CuO-NPs | 10 | 100 | 0.641 | 4.754829 | 15 | 14.7 | 0.037 | -18.5 | 7.46 | 1.67 | 38.03 | 15.59 | 0.68 | 0 | 2.17 | 4.6 | 7.33 | 31.59 | 1.593478
120 | 135 | 590 | 1 | nSOD@CuO-NPs | 10 | 100 | 0.631 | 6.240713 | 15 | 14.7 | 0.037 | -18.5 | 7.46 | 1.67 | 38.03 | 15.59 | 0.68 | 0 | 2.17 | 4.6 | 7.33 | 31.59 | 1.593478
150 | 135 | 590 | 1 | nSOD@CuO-NPs | 10 | 100 | 0.61 | 9.36107 | 15 | 14.7 | 0.037 | -18.5 | 7.46 | 1.67 | 38.03 | 15.59 | 0.68 | 0 | 2.17 | 4.6 | 7.33 | 31.59 | 1.593478
180 | 135 | 590 | 1 | nSOD@CuO-NPs | 10 | 100 | 0.516 | 23.32838 | 15 | 14.7 | 0.037 | -18.5 | 7.46 | 1.67 | 38.03 | 15.59 | 0.68 | 0 | 2.17 | 4.6 | 7.33 | 31.59 | 1.593478
210 | 135 | 590 | 1 | nSOD@CuO-NPs | 10 | 100 | 0.515 | 23.47697 | 15 | 14.7 | 0.037 | -18.5 | 7.46 | 1.67 | 38.03 | 15.59 | 0.68 | 0 | 2.17 | 4.6 | 7.33 | 31.59 | 1.593478
240 | 135 | 590 | 1 | nSOD@CuO-NPs | 10 | 100 | 0.46 | 31.64933 | 15 | 14.7 | 0.037 | -18.5 | 7.46 | 1.67 | 38.03 | 15.59 | 0.68 | 0 | 2.17 | 4.6 | 7.33 | 31.59 | 1.593478
0 | 135 | 663 | 1 | nSOD@CuO-NPs | 10 | 100 | 0.283 | 0 | 15 | 14.7 | 0.037 | -18.5 | 7.46 | 1.67 | 38.03 | 15.59 | 0.68 | 0 | 2.17 | 4.6 | 7.33 | 31.59 | 1.593478
15 | 135 | 663 | 1 | nSOD@CuO-NPs | 10 | 100 | 0.231 | 18.37456 | 15 | 14.7 | 0.037 | -18.5 | 7.46 | 1.67 | 38.03 | 15.59 | 0.68 | 0 | 2.17 | 4.6 | 7.33 | 31.59 | 1.593478
30 | 135 | 663 | 1 | nSOD@CuO-NPs | 10 | 100 | 0.22 | 22.26148 | 15 | 14.7 | 0.037 | -18.5 | 7.46 | 1.67 | 38.03 | 15.59 | 0.68 | 0 | 2.17 | 4.6 | 7.33 | 31.59 | 1.593478
45 | 135 | 663 | 1 | nSOD@CuO-NPs | 10 | 100 | 0.218 | 22.9682 | 15 | 14.7 | 0.037 | -18.5 | 7.46 | 1.67 | 38.03 | 15.59 | 0.68 | 0 | 2.17 | 4.6 | 7.33 | 31.59 | 1.593478
60 | 135 | 663 | 1 | nSOD@CuO-NPs | 10 | 100 | 0.215 | 24.02827 | 15 | 14.7 | 0.037 | -18.5 | 7.46 | 1.67 | 38.03 | 15.59 | 0.68 | 0 | 2.17 | 4.6 | 7.33 | 31.59 | 1.593478
75 | 135 | 663 | 1 | nSOD@CuO-NPs | 10 | 100 | 0.208 | 26.50177 | 15 | 14.7 | 0.037 | -18.5 | 7.46 | 1.67 | 38.03 | 15.59 | 0.68 | 0 | 2.17 | 4.6 | 7.33 | 31.59 | 1.593478
90 | 135 | 663 | 1 | nSOD@CuO-NPs | 10 | 100 | 0.218 | 22.9682 | 15 | 14.7 | 0.037 | -18.5 | 7.46 | 1.67 | 38.03 | 15.59 | 0.68 | 0 | 2.17 | 4.6 | 7.33 | 31.59 | 1.593478
105 | 135 | 663 | 1 | nSOD@CuO-NPs | 10 | 100 | 0.244 | 13.78092 | 15 | 14.7 | 0.037 | -18.5 | 7.46 | 1.67 | 38.03 | 15.59 | 0.68 | 0 | 2.17 | 4.6 | 7.33 | 31.59 | 1.593478
120 | 135 | 663 | 1 | nSOD@CuO-NPs | 10 | 100 | 0.227 | 19.78799 | 15 | 14.7 | 0.037 | -18.5 | 7.46 | 1.67 | 38.03 | 15.59 | 0.68 | 0 | 2.17 | 4.6 | 7.33 | 31.59 | 1.593478
150 | 135 | 663 | 1 | nSOD@CuO-NPs | 10 | 100 | 0.249 | 12.01413 | 15 | 14.7 | 0.037 | -18.5 | 7.46 | 1.67 | 38.03 | 15.59 | 0.68 | 0 | 2.17 | 4.6 | 7.33 | 31.59 | 1.593478
180 | 135 | 663 | 1 | nSOD@CuO-NPs | 10 | 100 | 0.232 | 18.0212 | 15 | 14.7 | 0.037 | -18.5 | 7.46 | 1.67 | 38.03 | 15.59 | 0.68 | 0 | 2.17 | 4.6 | 7.33 | 31.59 | 1.593478
210 | 135 | 663 | 1 | nSOD@CuO-NPs | 10 | 100 | 0.229 | 19.08127 | 15 | 14.7 | 0.037 | -18.5 | 7.46 | 1.67 | 38.03 | 15.59 | 0.68 | 0 | 2.17 | 4.6 | 7.33 | 31.59 | 1.593478
240 | 135 | 663 | 1 | nSOD@CuO-NPs | 10 | 100 | 0.214 | 24.38163 | 15 | 14.7 | 0.037 | -18.5 | 7.46 | 1.67 | 38.03 | 15.59 | 0.68 | 0 | 2.17 | 4.6 | 7.33 | 31.59 | 1.593478
0 | 135 | 590 | 1 | nSOD@CuO-NPs | 4 | 100 | 0.988 | 0 | 15 | 14.7 | 0.037 | -18.5 | 7.46 | 1.67 | 38.03 | 15.59 | 0.68 | 0 | 2.17 | 4.6 | 7.33 | 31.59 | 1.593478
15 | 135 | 590 | 1 | nSOD@CuO-NPs | 4 | 100 | 0.55 | 44.33198 | 15 | 14.7 | 0.037 | -18.5 | 7.46 | 1.67 | 38.03 | 15.59 | 0.68 | 0 | 2.17 | 4.6 | 7.33 | 31.59 | 1.593478
30 | 135 | 590 | 1 | nSOD@CuO-NPs | 4 | 100 | 0.932 | 5.668016 | 15 | 14.7 | 0.037 | -18.5 | 7.46 | 1.67 | 38.03 | 15.59 | 0.68 | 0 | 2.17 | 4.6 | 7.33 | 31.59 | 1.593478
45 | 135 | 590 | 1 | nSOD@CuO-NPs | 4 | 100 | 0.922 | 6.680162 | 15 | 14.7 | 0.037 | -18.5 | 7.46 | 1.67 | 38.03 | 15.59 | 0.68 | 0 | 2.17 | 4.6 | 7.33 | 31.59 | 1.593478
60 | 135 | 590 | 1 | nSOD@CuO-NPs | 4 | 100 | 0.915 | 7.388664 | 15 | 14.7 | 0.037 | -18.5 | 7.46 | 1.67 | 38.03 | 15.59 | 0.68 | 0 | 2.17 | 4.6 | 7.33 | 31.59 | 1.593478
75 | 135 | 590 | 1 | nSOD@CuO-NPs | 4 | 100 | 0.884 | 10.52632 | 15 | 14.7 | 0.037 | -18.5 | 7.46 | 1.67 | 38.03 | 15.59 | 0.68 | 0 | 2.17 | 4.6 | 7.33 | 31.59 | 1.593478
90 | 135 | 590 | 1 | nSOD@CuO-NPs | 4 | 100 | 0.852 | 13.76518 | 15 | 14.7 | 0.037 | -18.5 | 7.46 | 1.67 | 38.03 | 15.59 | 0.68 | 0 | 2.17 | 4.6 | 7.33 | 31.59 | 1.593478
105 | 135 | 590 | 1 | nSOD@CuO-NPs | 4 | 100 | 0.822 | 16.80162 | 15 | 14.7 | 0.037 | -18.5 | 7.46 | 1.67 | 38.03 | 15.59 | 0.68 | 0 | 2.17 | 4.6 | 7.33 | 31.59 | 1.593478
120 | 135 | 590 | 1 | nSOD@CuO-NPs | 4 | 100 | 0.802 | 18.82591 | 15 | 14.7 | 0.037 | -18.5 | 7.46 | 1.67 | 38.03 | 15.59 | 0.68 | 0 | 2.17 | 4.6 | 7.33 | 31.59 | 1.593478
150 | 135 | 590 | 1 | nSOD@CuO-NPs | 4 | 100 | 0.785 | 20.54656 | 15 | 14.7 | 0.037 | -18.5 | 7.46 | 1.67 | 38.03 | 15.59 | 0.68 | 0 | 2.17 | 4.6 | 7.33 | 31.59 | 1.593478
180 | 135 | 590 | 1 | nSOD@CuO-NPs | 4 | 100 | 0.769 | 22.16599 | 15 | 14.7 | 0.037 | -18.5 | 7.46 | 1.67 | 38.03 | 15.59 | 0.68 | 0 | 2.17 | 4.6 | 7.33 | 31.59 | 1.593478
210 | 135 | 590 | 1 | nSOD@CuO-NPs | 4 | 100 | 0.762 | 22.87449 | 15 | 14.7 | 0.037 | -18.5 | 7.46 | 1.67 | 38.03 | 15.59 | 0.68 | 0 | 2.17 | 4.6 | 7.33 | 31.59 | 1.593478
240 | 135 | 590 | 1 | nSOD@CuO-NPs | 4 | 100 | 0.752 | 23.88664 | 15 | 14.7 | 0.037 | -18.5 | 7.46 | 1.67 | 38.03 | 15.59 | 0.68 | 0 | 2.17 | 4.6 | 7.33 | 31.59 | 1.593478
0 | 135 | 663 | 1 | nSOD@CuO-NPs | 4 | 100 | 0.38 | 0 | 15 | 14.7 | 0.037 | -18.5 | 7.46 | 1.67 | 38.03 | 15.59 | 0.68 | 0 | 2.17 | 4.6 | 7.33 | 31.59 | 1.593478
15 | 135 | 663 | 1 | nSOD@CuO-NPs | 4 | 100 | 0.35 | 7.894737 | 15 | 14.7 | 0.037 | -18.5 | 7.46 | 1.67 | 38.03 | 15.59 | 0.68 | 0 | 2.17 | 4.6 | 7.33 | 31.59 | 1.593478
30 | 135 | 663 | 1 | nSOD@CuO-NPs | 4 | 100 | 0.311 | 18.15789 | 15 | 14.7 | 0.037 | -18.5 | 7.46 | 1.67 | 38.03 | 15.59 | 0.68 | 0 | 2.17 | 4.6 | 7.33 | 31.59 | 1.593478
45 | 135 | 663 | 1 | nSOD@CuO-NPs | 4 | 100 | 0.3 | 21.05263 | 15 | 14.7 | 0.037 | -18.5 | 7.46 | 1.67 | 38.03 | 15.59 | 0.68 | 0 | 2.17 | 4.6 | 7.33 | 31.59 | 1.593478
60 | 135 | 663 | 1 | nSOD@CuO-NPs | 4 | 100 | 0.311 | 18.15789 | 15 | 14.7 | 0.037 | -18.5 | 7.46 | 1.67 | 38.03 | 15.59 | 0.68 | 0 | 2.17 | 4.6 | 7.33 | 31.59 | 1.593478
75 | 135 | 663 | 1 | nSOD@CuO-NPs | 4 | 100 | 0.291 | 23.42105 | 15 | 14.7 | 0.037 | -18.5 | 7.46 | 1.67 | 38.03 | 15.59 | 0.68 | 0 | 2.17 | 4.6 | 7.33 | 31.59 | 1.593478
90 | 135 | 663 | 1 | nSOD@CuO-NPs | 4 | 100 | 0.284 | 25.26316 | 15 | 14.7 | 0.037 | -18.5 | 7.46 | 1.67 | 38.03 | 15.59 | 0.68 | 0 | 2.17 | 4.6 | 7.33 | 31.59 | 1.593478
105 | 135 | 663 | 1 | nSOD@CuO-NPs | 4 | 100 | 0.276 | 27.36842 | 15 | 14.7 | 0.037 | -18.5 | 7.46 | 1.67 | 38.03 | 15.59 | 0.68 | 0 | 2.17 | 4.6 | 7.33 | 31.59 | 1.593478
120 | 135 | 663 | 1 | nSOD@CuO-NPs | 4 | 100 | 0.252 | 33.68421 | 15 | 14.7 | 0.037 | -18.5 | 7.46 | 1.67 | 38.03 | 15.59 | 0.68 | 0 | 2.17 | 4.6 | 7.33 | 31.59 | 1.593478
150 | 135 | 663 | 1 | nSOD@CuO-NPs | 4 | 100 | 0.244 | 35.78947 | 15 | 14.7 | 0.037 | -18.5 | 7.46 | 1.67 | 38.03 | 15.59 | 0.68 | 0 | 2.17 | 4.6 | 7.33 | 31.59 | 1.593478
180 | 135 | 663 | 1 | nSOD@CuO-NPs | 4 | 100 | 0.239 | 37.10526 | 15 | 14.7 | 0.037 | -18.5 | 7.46 | 1.67 | 38.03 | 15.59 | 0.68 | 0 | 2.17 | 4.6 | 7.33 | 31.59 | 1.593478
210 | 135 | 663 | 1 | nSOD@CuO-NPs | 4 | 100 | 0.235 | 38.15789 | 15 | 14.7 | 0.037 | -18.5 | 7.46 | 1.67 | 38.03 | 15.59 | 0.68 | 0 | 2.17 | 4.6 | 7.33 | 31.59 | 1.593478
240 | 135 | 663 | 1 | nSOD@CuO-NPs | 4 | 100 | 0.232 | 38.94737 | 15 | 14.7 | 0.037 | -18.5 | 7.46 | 1.67 | 38.03 | 15.59 | 0.68 | 0 | 2.17 | 4.6 | 7.33 | 31.59 | 1.593478
0 | 70 | 590 | 0.8 | nSOD@CuO-NPs | 8.3 | 100 | 0.102 | 0 | 15 | 14.7 | 0.037 | -18.5 | 7.46 | 1.67 | 38.03 | 15.59 | 0.68 | 0 | 2.17 | 4.6 | 7.33 | 31.59 | 1.593478
15 | 70 | 590 | 0.8 | nSOD@CuO-NPs | 8.3 | 100 | 0.046 | 54.90196 | 15 | 14.7 | 0.037 | -18.5 | 7.46 | 1.67 | 38.03 | 15.59 | 0.68 | 0 | 2.17 | 4.6 | 7.33 | 31.59 | 1.593478
30 | 70 | 590 | 0.8 | nSOD@CuO-NPs | 8.3 | 100 | 0.039 | 61.76471 | 15 | 14.7 | 0.037 | -18.5 | 7.46 | 1.67 | 38.03 | 15.59 | 0.68 | 0 | 2.17 | 4.6 | 7.33 | 31.59 | 1.593478
45 | 70 | 590 | 0.8 | nSOD@CuO-NPs | 8.3 | 100 | 0.047 | 53.92157 | 15 | 14.7 | 0.037 | -18.5 | 7.46 | 1.67 | 38.03 | 15.59 | 0.68 | 0 | 2.17 | 4.6 | 7.33 | 31.59 | 1.593478
60 | 70 | 590 | 0.8 | nSOD@CuO-NPs | 8.3 | 100 | 0.053 | 48.03922 | 15 | 14.7 | 0.037 | -18.5 | 7.46 | 1.67 | 38.03 | 15.59 | 0.68 | 0 | 2.17 | 4.6 | 7.33 | 31.59 | 1.593478
75 | 70 | 590 | 0.8 | nSOD@CuO-NPs | 8.3 | 100 | 0.05 | 50.98039 | 15 | 14.7 | 0.037 | -18.5 | 7.46 | 1.67 | 38.03 | 15.59 | 0.68 | 0 | 2.17 | 4.6 | 7.33 | 31.59 | 1.593478
90 | 70 | 590 | 0.8 | nSOD@CuO-NPs | 8.3 | 100 | 0.044 | 56.86275 | 15 | 14.7 | 0.037 | -18.5 | 7.46 | 1.67 | 38.03 | 15.59 | 0.68 | 0 | 2.17 | 4.6 | 7.33 | 31.59 | 1.593478
105 | 70 | 590 | 0.8 | nSOD@CuO-NPs | 8.3 | 100 | 0.0455 | 55.39216 | 15 | 14.7 | 0.037 | -18.5 | 7.46 | 1.67 | 38.03 | 15.59 | 0.68 | 0 | 2.17 | 4.6 | 7.33 | 31.59 | 1.593478
120 | 70 | 590 | 0.8 | nSOD@CuO-NPs | 8.3 | 100 | 0.045 | 55.88235 | 15 | 14.7 | 0.037 | -18.5 | 7.46 | 1.67 | 38.03 | 15.59 | 0.68 | 0 | 2.17 | 4.6 | 7.33 | 31.59 | 1.593478
150 | 70 | 590 | 0.8 | nSOD@CuO-NPs | 8.3 | 100 | 0.046 | 54.90196 | 15 | 14.7 | 0.037 | -18.5 | 7.46 | 1.67 | 38.03 | 15.59 | 0.68 | 0 | 2.17 | 4.6 | 7.33 | 31.59 | 1.593478
180 | 70 | 590 | 0.8 | nSOD@CuO-NPs | 8.3 | 100 | 0.043 | 57.84314 | 15 | 14.7 | 0.037 | -18.5 | 7.46 | 1.67 | 38.03 | 15.59 | 0.68 | 0 | 2.17 | 4.6 | 7.33 | 31.59 | 1.593478
210 | 70 | 590 | 0.8 | nSOD@CuO-NPs | 8.3 | 100 | 0.046 | 54.90196 | 15 | 14.7 | 0.037 | -18.5 | 7.46 | 1.67 | 38.03 | 15.59 | 0.68 | 0 | 2.17 | 4.6 | 7.33 | 31.59 | 1.593478
240 | 70 | 590 | 0.8 | nSOD@CuO-NPs | 8.3 | 100 | 0.034 | 66.66667 | 15 | 14.7 | 0.037 | -18.5 | 7.46 | 1.67 | 38.03 | 15.59 | 0.68 | 0 | 2.17 | 4.6 | 7.33 | 31.59 | 1.593478
0 | 70 | 663 | 0.8 | nSOD@CuO-NPs | 8.3 | 100 | 0.17 | 0 | 15 | 14.7 | 0.037 | -18.5 | 7.46 | 1.67 | 38.03 | 15.59 | 0.68 | 0 | 2.17 | 4.6 | 7.33 | 31.59 | 1.593478
15 | 70 | 663 | 0.8 | nSOD@CuO-NPs | 8.3 | 100 | 0.108 | 36.47059 | 15 | 14.7 | 0.037 | -18.5 | 7.46 | 1.67 | 38.03 | 15.59 | 0.68 | 0 | 2.17 | 4.6 | 7.33 | 31.59 | 1.593478
30 | 70 | 663 | 0.8 | nSOD@CuO-NPs | 8.3 | 100 | 0.097 | 42.94118 | 15 | 14.7 | 0.037 | -18.5 | 7.46 | 1.67 | 38.03 | 15.59 | 0.68 | 0 | 2.17 | 4.6 | 7.33 | 31.59 | 1.593478
45 | 70 | 663 | 0.8 | nSOD@CuO-NPs | 8.3 | 100 | 0.105 | 38.23529 | 15 | 14.7 | 0.037 | -18.5 | 7.46 | 1.67 | 38.03 | 15.59 | 0.68 | 0 | 2.17 | 4.6 | 7.33 | 31.59 | 1.593478
60 | 70 | 663 | 0.8 | nSOD@CuO-NPs | 8.3 | 100 | 0.107 | 37.05882 | 15 | 14.7 | 0.037 | -18.5 | 7.46 | 1.67 | 38.03 | 15.59 | 0.68 | 0 | 2.17 | 4.6 | 7.33 | 31.59 | 1.593478
75 | 70 | 663 | 0.8 | nSOD@CuO-NPs | 8.3 | 100 | 0.109 | 35.88235 | 15 | 14.7 | 0.037 | -18.5 | 7.46 | 1.67 | 38.03 | 15.59 | 0.68 | 0 | 2.17 | 4.6 | 7.33 | 31.59 | 1.593478
90 | 70 | 663 | 0.8 | nSOD@CuO-NPs | 8.3 | 100 | 0.108 | 36.47059 | 15 | 14.7 | 0.037 | -18.5 | 7.46 | 1.67 | 38.03 | 15.59 | 0.68 | 0 | 2.17 | 4.6 | 7.33 | 31.59 | 1.593478
105 | 70 | 663 | 0.8 | nSOD@CuO-NPs | 8.3 | 100 | 0.111 | 34.70588 | 15 | 14.7 | 0.037 | -18.5 | 7.46 | 1.67 | 38.03 | 15.59 | 0.68 | 0 | 2.17 | 4.6 | 7.33 | 31.59 | 1.593478
120 | 70 | 663 | 0.8 | nSOD@CuO-NPs | 8.3 | 100 | 0.112 | 34.11765 | 15 | 14.7 | 0.037 | -18.5 | 7.46 | 1.67 | 38.03 | 15.59 | 0.68 | 0 | 2.17 | 4.6 | 7.33 | 31.59 | 1.593478
150 | 70 | 663 | 0.8 | nSOD@CuO-NPs | 8.3 | 100 | 0.106 | 37.64706 | 15 | 14.7 | 0.037 | -18.5 | 7.46 | 1.67 | 38.03 | 15.59 | 0.68 | 0 | 2.17 | 4.6 | 7.33 | 31.59 | 1.593478
180 | 70 | 663 | 0.8 | nSOD@CuO-NPs | 8.3 | 100 | 0.1 | 41.17647 | 15 | 14.7 | 0.037 | -18.5 | 7.46 | 1.67 | 38.03 | 15.59 | 0.68 | 0 | 2.17 | 4.6 | 7.33 | 31.59 | 1.593478
210 | 70 | 663 | 0.8 | nSOD@CuO-NPs | 8.3 | 100 | 0.093 | 45.29412 | 15 | 14.7 | 0.037 | -18.5 | 7.46 | 1.67 | 38.03 | 15.59 | 0.68 | 0 | 2.17 | 4.6 | 7.33 | 31.59 | 1.593478
240 | 70 | 663 | 0.8 | nSOD@CuO-NPs | 8.3 | 100 | 0.079 | 53.52941 | 15 | 14.7 | 0.037 | -18.5 | 7.46 | 1.67 | 38.03 | 15.59 | 0.68 | 0 | 2.17 | 4.6 | 7.33 | 31.59 | 1.593478
0 | 70 | 590 | 0.5 | nSOD@CuO-NPs | 8.3 | 100 | 0.199 | 0 | 15 | 14.7 | 0.037 | -18.5 | 7.46 | 1.67 | 38.03 | 15.59 | 0.68 | 0 | 2.17 | 4.6 | 7.33 | 31.59 | 1.593478
15 | 70 | 590 | 0.5 | nSOD@CuO-NPs | 8.3 | 100 | 0.188 | 5.527638 | 15 | 14.7 | 0.037 | -18.5 | 7.46 | 1.67 | 38.03 | 15.59 | 0.68 | 0 | 2.17 | 4.6 | 7.33 | 31.59 | 1.593478
30 | 70 | 590 | 0.5 | nSOD@CuO-NPs | 8.3 | 100 | 0.16 | 19.59799 | 15 | 14.7 | 0.037 | -18.5 | 7.46 | 1.67 | 38.03 | 15.59 | 0.68 | 0 | 2.17 | 4.6 | 7.33 | 31.59 | 1.593478
45 | 70 | 590 | 0.5 | nSOD@CuO-NPs | 8.3 | 100 | 0.123 | 38.19095 | 15 | 14.7 | 0.037 | -18.5 | 7.46 | 1.67 | 38.03 | 15.59 | 0.68 | 0 | 2.17 | 4.6 | 7.33 | 31.59 | 1.593478
60 | 70 | 590 | 0.5 | nSOD@CuO-NPs | 8.3 | 100 | 0.128 | 35.67839 | 15 | 14.7 | 0.037 | -18.5 | 7.46 | 1.67 | 38.03 | 15.59 | 0.68 | 0 | 2.17 | 4.6 | 7.33 | 31.59 | 1.593478
75 | 70 | 590 | 0.5 | nSOD@CuO-NPs | 8.3 | 100 | 0.17 | 14.57286 | 15 | 14.7 | 0.037 | -18.5 | 7.46 | 1.67 | 38.03 | 15.59 | 0.68 | 0 | 2.17 | 4.6 | 7.33 | 31.59 | 1.593478
90 | 70 | 590 | 0.5 | nSOD@CuO-NPs | 8.3 | 100 | 0.156 | 21.60804 | 15 | 14.7 | 0.037 | -18.5 | 7.46 | 1.67 | 38.03 | 15.59 | 0.68 | 0 | 2.17 | 4.6 | 7.33 | 31.59 | 1.593478
105 | 70 | 590 | 0.5 | nSOD@CuO-NPs | 8.3 | 100 | 0.1525 | 23.36683 | 15 | 14.7 | 0.037 | -18.5 | 7.46 | 1.67 | 38.03 | 15.59 | 0.68 | 0 | 2.17 | 4.6 | 7.33 | 31.59 | 1.593478
120 | 70 | 590 | 0.5 | nSOD@CuO-NPs | 8.3 | 100 | 0.149 | 25.12563 | 15 | 14.7 | 0.037 | -18.5 | 7.46 | 1.67 | 38.03 | 15.59 | 0.68 | 0 | 2.17 | 4.6 | 7.33 | 31.59 | 1.593478
150 | 70 | 590 | 0.5 | nSOD@CuO-NPs | 8.3 | 100 | 0.142 | 28.64322 | 15 | 14.7 | 0.037 | -18.5 | 7.46 | 1.67 | 38.03 | 15.59 | 0.68 | 0 | 2.17 | 4.6 | 7.33 | 31.59 | 1.593478
180 | 70 | 590 | 0.5 | nSOD@CuO-NPs | 8.3 | 100 | 0.138 | 30.65327 | 15 | 14.7 | 0.037 | -18.5 | 7.46 | 1.67 | 38.03 | 15.59 | 0.68 | 0 | 2.17 | 4.6 | 7.33 | 31.59 | 1.593478
210 | 70 | 590 | 0.5 | nSOD@CuO-NPs | 8.3 | 100 | 0.136 | 31.65829 | 15 | 14.7 | 0.037 | -18.5 | 7.46 | 1.67 | 38.03 | 15.59 | 0.68 | 0 | 2.17 | 4.6 | 7.33 | 31.59 | 1.593478
240 | 70 | 590 | 0.5 | nSOD@CuO-NPs | 8.3 | 100 | 0.134 | 32.66332 | 15 | 14.7 | 0.037 | -18.5 | 7.46 | 1.67 | 38.03 | 15.59 | 0.68 | 0 | 2.17 | 4.6 | 7.33 | 31.59 | 1.593478
0 | 70 | 663 | 0.5 | nSOD@CuO-NPs | 8.3 | 100 | 0.153 | 0 | 15 | 14.7 | 0.037 | -18.5 | 7.46 | 1.67 | 38.03 | 15.59 | 0.68 | 0 | 2.17 | 4.6 | 7.33 | 31.59 | 1.593478
15 | 70 | 663 | 0.5 | nSOD@CuO-NPs | 8.3 | 100 | 0.148 | 3.267974 | 15 | 14.7 | 0.037 | -18.5 | 7.46 | 1.67 | 38.03 | 15.59 | 0.68 | 0 | 2.17 | 4.6 | 7.33 | 31.59 | 1.593478
30 | 70 | 663 | 0.5 | nSOD@CuO-NPs | 8.3 | 100 | 0.142 | 7.189542 | 15 | 14.7 | 0.037 | -18.5 | 7.46 | 1.67 | 38.03 | 15.59 | 0.68 | 0 | 2.17 | 4.6 | 7.33 | 31.59 | 1.593478
45 | 70 | 663 | 0.5 | nSOD@CuO-NPs | 8.3 | 100 | 0.138 | 9.803922 | 15 | 14.7 | 0.037 | -18.5 | 7.46 | 1.67 | 38.03 | 15.59 | 0.68 | 0 | 2.17 | 4.6 | 7.33 | 31.59 | 1.593478
60 | 70 | 663 | 0.5 | nSOD@CuO-NPs | 8.3 | 100 | 0.136 | 11.11111 | 15 | 14.7 | 0.037 | -18.5 | 7.46 | 1.67 | 38.03 | 15.59 | 0.68 | 0 | 2.17 | 4.6 | 7.33 | 31.59 | 1.593478
75 | 70 | 663 | 0.5 | nSOD@CuO-NPs | 8.3 | 100 | 0.132 | 13.72549 | 15 | 14.7 | 0.037 | -18.5 | 7.46 | 1.67 | 38.03 | 15.59 | 0.68 | 0 | 2.17 | 4.6 | 7.33 | 31.59 | 1.593478
90 | 70 | 663 | 0.5 | nSOD@CuO-NPs | 8.3 | 100 | 0.13 | 15.03268 | 15 | 14.7 | 0.037 | -18.5 | 7.46 | 1.67 | 38.03 | 15.59 | 0.68 | 0 | 2.17 | 4.6 | 7.33 | 31.59 | 1.593478
105 | 70 | 663 | 0.5 | nSOD@CuO-NPs | 8.3 | 100 | 0.129 | 15.68627 | 15 | 14.7 | 0.037 | -18.5 | 7.46 | 1.67 | 38.03 | 15.59 | 0.68 | 0 | 2.17 | 4.6 | 7.33 | 31.59 | 1.593478
120 | 70 | 663 | 0.5 | nSOD@CuO-NPs | 8.3 | 100 | 0.127 | 16.99346 | 15 | 14.7 | 0.037 | -18.5 | 7.46 | 1.67 | 38.03 | 15.59 | 0.68 | 0 | 2.17 | 4.6 | 7.33 | 31.59 | 1.593478
150 | 70 | 663 | 0.5 | nSOD@CuO-NPs | 8.3 | 100 | 0.126 | 17.64706 | 15 | 14.7 | 0.037 | -18.5 | 7.46 | 1.67 | 38.03 | 15.59 | 0.68 | 0 | 2.17 | 4.6 | 7.33 | 31.59 | 1.593478
180 | 70 | 663 | 0.5 | nSOD@CuO-NPs | 8.3 | 100 | 0.124 | 18.95425 | 15 | 14.7 | 0.037 | -18.5 | 7.46 | 1.67 | 38.03 | 15.59 | 0.68 | 0 | 2.17 | 4.6 | 7.33 | 31.59 | 1.593478
210 | 70 | 663 | 0.5 | nSOD@CuO-NPs | 8.3 | 100 | 0.122 | 20.26144 | 15 | 14.7 | 0.037 | -18.5 | 7.46 | 1.67 | 38.03 | 15.59 | 0.68 | 0 | 2.17 | 4.6 | 7.33 | 31.59 | 1.593478
240 | 70 | 663 | 0.5 | nSOD@CuO-NPs | 8.3 | 100 | 0.1201 | 21.50327 | 15 | 14.7 | 0.037 | -18.5 | 7.46 | 1.67 | 38.03 | 15.59 | 0.68 | 0 | 2.17 | 4.6 | 7.33 | 31.59 | 1.593478
0 | 70 | 590 | 0.8 | nSOD@CuO-NPs | 7 | 250 | 0.417 | 0 | 15 | 14.7 | 0.037 | -18.5 | 7.46 | 1.67 | 38.03 | 15.59 | 0.68 | 0 | 2.17 | 4.6 | 7.33 | 31.59 | 1.593478
15 | 70 | 590 | 0.8 | nSOD@CuO-NPs | 7 | 250 | 0.401 | 3.83693 | 15 | 14.7 | 0.037 | -18.5 | 7.46 | 1.67 | 38.03 | 15.59 | 0.68 | 0 | 2.17 | 4.6 | 7.33 | 31.59 | 1.593478
30 | 70 | 590 | 0.8 | nSOD@CuO-NPs | 7 | 250 | 0.359 | 13.90887 | 15 | 14.7 | 0.037 | -18.5 | 7.46 | 1.67 | 38.03 | 15.59 | 0.68 | 0 | 2.17 | 4.6 | 7.33 | 31.59 | 1.593478
45 | 70 | 590 | 0.8 | nSOD@CuO-NPs | 7 | 250 | 0.362 | 13.18945 | 15 | 14.7 | 0.037 | -18.5 | 7.46 | 1.67 | 38.03 | 15.59 | 0.68 | 0 | 2.17 | 4.6 | 7.33 | 31.59 | 1.593478
60 | 70 | 590 | 0.8 | nSOD@CuO-NPs | 7 | 250 | 0.352 | 15.58753 | 15 | 14.7 | 0.037 | -18.5 | 7.46 | 1.67 | 38.03 | 15.59 | 0.68 | 0 | 2.17 | 4.6 | 7.33 | 31.59 | 1.593478
75 | 70 | 590 | 0.8 | nSOD@CuO-NPs | 7 | 250 | 0.289 | 30.69544 | 15 | 14.7 | 0.037 | -18.5 | 7.46 | 1.67 | 38.03 | 15.59 | 0.68 | 0 | 2.17 | 4.6 | 7.33 | 31.59 | 1.593478
90 | 70 | 590 | 0.8 | nSOD@CuO-NPs | 7 | 250 | 0.27 | 35.2518 | 15 | 14.7 | 0.037 | -18.5 | 7.46 | 1.67 | 38.03 | 15.59 | 0.68 | 0 | 2.17 | 4.6 | 7.33 | 31.59 | 1.593478
105 | 70 | 590 | 0.8 | nSOD@CuO-NPs | 7 | 250 | 0.25 | 40.04796 | 15 | 14.7 | 0.037 | -18.5 | 7.46 | 1.67 | 38.03 | 15.59 | 0.68 | 0 | 2.17 | 4.6 | 7.33 | 31.59 | 1.593478
120 | 70 | 590 | 0.8 | nSOD@CuO-NPs | 7 | 250 | 0.22 | 47.24221 | 15 | 14.7 | 0.037 | -18.5 | 7.46 | 1.67 | 38.03 | 15.59 | 0.68 | 0 | 2.17 | 4.6 | 7.33 | 31.59 | 1.593478
150 | 70 | 590 | 0.8 | nSOD@CuO-NPs | 7 | 250 | 0.189 | 54.67626 | 15 | 14.7 | 0.037 | -18.5 | 7.46 | 1.67 | 38.03 | 15.59 | 0.68 | 0 | 2.17 | 4.6 | 7.33 | 31.59 | 1.593478
180 | 70 | 590 | 0.8 | nSOD@CuO-NPs | 7 | 250 | 0.175 | 58.03357 | 15 | 14.7 | 0.037 | -18.5 | 7.46 | 1.67 | 38.03 | 15.59 | 0.68 | 0 | 2.17 | 4.6 | 7.33 | 31.59 | 1.593478
210 | 70 | 590 | 0.8 | nSOD@CuO-NPs | 7 | 250 | 0.167 | 59.95204 | 15 | 14.7 | 0.037 | -18.5 | 7.46 | 1.67 | 38.03 | 15.59 | 0.68 | 0 | 2.17 | 4.6 | 7.33 | 31.59 | 1.593478
240 | 70 | 590 | 0.8 | nSOD@CuO-NPs | 7 | 250 | 0.163 | 60.91127 | 15 | 14.7 | 0.037 | -18.5 | 7.46 | 1.67 | 38.03 | 15.59 | 0.68 | 0 | 2.17 | 4.6 | 7.33 | 31.59 | 1.593478
0 | 70 | 663 | 0.8 | nSOD@CuO-NPs | 7 | 250 | 0.17 | 0 | 15 | 14.7 | 0.037 | -18.5 | 7.46 | 1.67 | 38.03 | 15.59 | 0.68 | 0 | 2.17 | 4.6 | 7.33 | 31.59 | 1.593478
15 | 70 | 663 | 0.8 | nSOD@CuO-NPs | 7 | 250 | 0.165 | 2.941176 | 15 | 14.7 | 0.037 | -18.5 | 7.46 | 1.67 | 38.03 | 15.59 | 0.68 | 0 | 2.17 | 4.6 | 7.33 | 31.59 | 1.593478
30 | 70 | 663 | 0.8 | nSOD@CuO-NPs | 7 | 250 | 0.143 | 15.88235 | 15 | 14.7 | 0.037 | -18.5 | 7.46 | 1.67 | 38.03 | 15.59 | 0.68 | 0 | 2.17 | 4.6 | 7.33 | 31.59 | 1.593478
45 | 70 | 663 | 0.8 | nSOD@CuO-NPs | 7 | 250 | 0.121 | 28.82353 | 15 | 14.7 | 0.037 | -18.5 | 7.46 | 1.67 | 38.03 | 15.59 | 0.68 | 0 | 2.17 | 4.6 | 7.33 | 31.59 | 1.593478
60 | 70 | 663 | 0.8 | nSOD@CuO-NPs | 7 | 250 | 0.112 | 34.11765 | 15 | 14.7 | 0.037 | -18.5 | 7.46 | 1.67 | 38.03 | 15.59 | 0.68 | 0 | 2.17 | 4.6 | 7.33 | 31.59 | 1.593478
75 | 70 | 663 | 0.8 | nSOD@CuO-NPs | 7 | 250 | 0.108 | 36.47059 | 15 | 14.7 | 0.037 | -18.5 | 7.46 | 1.67 | 38.03 | 15.59 | 0.68 | 0 | 2.17 | 4.6 | 7.33 | 31.59 | 1.593478
90 | 70 | 663 | 0.8 | nSOD@CuO-NPs | 7 | 250 | 0.098 | 42.35294 | 15 | 14.7 | 0.037 | -18.5 | 7.46 | 1.67 | 38.03 | 15.59 | 0.68 | 0 | 2.17 | 4.6 | 7.33 | 31.59 | 1.593478
105 | 70 | 663 | 0.8 | nSOD@CuO-NPs | 7 | 250 | 0.092 | 45.88235 | 15 | 14.7 | 0.037 | -18.5 | 7.46 | 1.67 | 38.03 | 15.59 | 0.68 | 0 | 2.17 | 4.6 | 7.33 | 31.59 | 1.593478
120 | 70 | 663 | 0.8 | nSOD@CuO-NPs | 7 | 250 | 0.088 | 48.23529 | 15 | 14.7 | 0.037 | -18.5 | 7.46 | 1.67 | 38.03 | 15.59 | 0.68 | 0 | 2.17 | 4.6 | 7.33 | 31.59 | 1.593478
150 | 70 | 663 | 0.8 | nSOD@CuO-NPs | 7 | 250 | 0.085 | 50 | 15 | 14.7 | 0.037 | -18.5 | 7.46 | 1.67 | 38.03 | 15.59 | 0.68 | 0 | 2.17 | 4.6 | 7.33 | 31.59 | 1.593478
180 | 70 | 663 | 0.8 | nSOD@CuO-NPs | 7 | 250 | 0.083 | 51.17647 | 15 | 14.7 | 0.037 | -18.5 | 7.46 | 1.67 | 38.03 | 15.59 | 0.68 | 0 | 2.17 | 4.6 | 7.33 | 31.59 | 1.593478
210 | 70 | 663 | 0.8 | nSOD@CuO-NPs | 7 | 250 | 0.074 | 56.47059 | 15 | 14.7 | 0.037 | -18.5 | 7.46 | 1.67 | 38.03 | 15.59 | 0.68 | 0 | 2.17 | 4.6 | 7.33 | 31.59 | 1.593478
240 | 70 | 663 | 0.8 | nSOD@CuO-NPs | 7 | 250 | 0.069 | 59.41176 | 15 | 14.7 | 0.037 | -18.5 | 7.46 | 1.67 | 38.03 | 15.59 | 0.68 | 0 | 2.17 | 4.6 | 7.33 | 31.59 | 1.593478
0 | 70 | 590 | 1 | nSOD@CuO-NPs | 8.3 | 500 | 0.478 | 0 | 15 | 14.7 | 0.037 | -18.5 | 7.46 | 1.67 | 38.03 | 15.59 | 0.68 | 0 | 2.17 | 4.6 | 7.33 | 31.59 | 1.593478
15 | 70 | 590 | 1 | nSOD@CuO-NPs | 8.3 | 500 | 0.401 | 16.10879 | 15 | 14.7 | 0.037 | -18.5 | 7.46 | 1.67 | 38.03 | 15.59 | 0.68 | 0 | 2.17 | 4.6 | 7.33 | 31.59 | 1.593478
30 | 70 | 590 | 1 | nSOD@CuO-NPs | 8.3 | 500 | 0.379 | 20.7113 | 15 | 14.7 | 0.037 | -18.5 | 7.46 | 1.67 | 38.03 | 15.59 | 0.68 | 0 | 2.17 | 4.6 | 7.33 | 31.59 | 1.593478
45 | 70 | 590 | 1 | nSOD@CuO-NPs | 8.3 | 500 | 0.401 | 16.10879 | 15 | 14.7 | 0.037 | -18.5 | 7.46 | 1.67 | 38.03 | 15.59 | 0.68 | 0 | 2.17 | 4.6 | 7.33 | 31.59 | 1.593478
60 | 70 | 590 | 1 | nSOD@CuO-NPs | 8.3 | 500 | 0.38 | 20.50209 | 15 | 14.7 | 0.037 | -18.5 | 7.46 | 1.67 | 38.03 | 15.59 | 0.68 | 0 | 2.17 | 4.6 | 7.33 | 31.59 | 1.593478
75 | 70 | 590 | 1 | nSOD@CuO-NPs | 8.3 | 500 | 0.401 | 16.10879 | 15 | 14.7 | 0.037 | -18.5 | 7.46 | 1.67 | 38.03 | 15.59 | 0.68 | 0 | 2.17 | 4.6 | 7.33 | 31.59 | 1.593478
90 | 70 | 590 | 1 | nSOD@CuO-NPs | 8.3 | 500 | 0.36 | 24.68619 | 15 | 14.7 | 0.037 | -18.5 | 7.46 | 1.67 | 38.03 | 15.59 | 0.68 | 0 | 2.17 | 4.6 | 7.33 | 31.59 | 1.593478
105 | 70 | 590 | 1 | nSOD@CuO-NPs | 8.3 | 500 | 0.345 | 27.82427 | 15 | 14.7 | 0.037 | -18.5 | 7.46 | 1.67 | 38.03 | 15.59 | 0.68 | 0 | 2.17 | 4.6 | 7.33 | 31.59 | 1.593478
120 | 70 | 590 | 1 | nSOD@CuO-NPs | 8.3 | 500 | 0.328 | 31.38075 | 15 | 14.7 | 0.037 | -18.5 | 7.46 | 1.67 | 38.03 | 15.59 | 0.68 | 0 | 2.17 | 4.6 | 7.33 | 31.59 | 1.593478
150 | 70 | 590 | 1 | nSOD@CuO-NPs | 8.3 | 500 | 0.376 | 21.33891 | 15 | 14.7 | 0.037 | -18.5 | 7.46 | 1.67 | 38.03 | 15.59 | 0.68 | 0 | 2.17 | 4.6 | 7.33 | 31.59 | 1.593478
180 | 70 | 590 | 1 | nSOD@CuO-NPs | 8.3 | 500 | 0.318 | 33.4728 | 15 | 14.7 | 0.037 | -18.5 | 7.46 | 1.67 | 38.03 | 15.59 | 0.68 | 0 | 2.17 | 4.6 | 7.33 | 31.59 | 1.593478
210 | 70 | 590 | 1 | nSOD@CuO-NPs | 8.3 | 500 | 0.328 | 31.38075 | 15 | 14.7 | 0.037 | -18.5 | 7.46 | 1.67 | 38.03 | 15.59 | 0.68 | 0 | 2.17 | 4.6 | 7.33 | 31.59 | 1.593478
240 | 70 | 590 | 1 | nSOD@CuO-NPs | 8.3 | 500 | 0.321 | 32.84519 | 15 | 14.7 | 0.037 | -18.5 | 7.46 | 1.67 | 38.03 | 15.59 | 0.68 | 0 | 2.17 | 4.6 | 7.33 | 31.59 | 1.593478
0 | 70 | 663 | 1 | nSOD@CuO-NPs | 8.3 | 500 | 0.189 | 0 | 15 | 14.7 | 0.037 | -18.5 | 7.46 | 1.67 | 38.03 | 15.59 | 0.68 | 0 | 2.17 | 4.6 | 7.33 | 31.59 | 1.593478
15 | 70 | 663 | 1 | nSOD@CuO-NPs | 8.3 | 500 | 0.157 | 16.93122 | 15 | 14.7 | 0.037 | -18.5 | 7.46 | 1.67 | 38.03 | 15.59 | 0.68 | 0 | 2.17 | 4.6 | 7.33 | 31.59 | 1.593478
30 | 70 | 663 | 1 | nSOD@CuO-NPs | 8.3 | 500 | 0.148 | 21.69312 | 15 | 14.7 | 0.037 | -18.5 | 7.46 | 1.67 | 38.03 | 15.59 | 0.68 | 0 | 2.17 | 4.6 | 7.33 | 31.59 | 1.593478
45 | 70 | 663 | 1 | nSOD@CuO-NPs | 8.3 | 500 | 0.151 | 20.10582 | 15 | 14.7 | 0.037 | -18.5 | 7.46 | 1.67 | 38.03 | 15.59 | 0.68 | 0 | 2.17 | 4.6 | 7.33 | 31.59 | 1.593478
60 | 70 | 663 | 1 | nSOD@CuO-NPs | 8.3 | 500 | 0.144 | 23.80952 | 15 | 14.7 | 0.037 | -18.5 | 7.46 | 1.67 | 38.03 | 15.59 | 0.68 | 0 | 2.17 | 4.6 | 7.33 | 31.59 | 1.593478
75 | 70 | 663 | 1 | nSOD@CuO-NPs | 8.3 | 500 | 0.141 | 25.39683 | 15 | 14.7 | 0.037 | -18.5 | 7.46 | 1.67 | 38.03 | 15.59 | 0.68 | 0 | 2.17 | 4.6 | 7.33 | 31.59 | 1.593478
90 | 70 | 663 | 1 | nSOD@CuO-NPs | 8.3 | 500 | 0.139 | 26.45503 | 15 | 14.7 | 0.037 | -18.5 | 7.46 | 1.67 | 38.03 | 15.59 | 0.68 | 0 | 2.17 | 4.6 | 7.33 | 31.59 | 1.593478
105 | 70 | 663 | 1 | nSOD@CuO-NPs | 8.3 | 500 | 0.131 | 30.68783 | 15 | 14.7 | 0.037 | -18.5 | 7.46 | 1.67 | 38.03 | 15.59 | 0.68 | 0 | 2.17 | 4.6 | 7.33 | 31.59 | 1.593478
120 | 70 | 663 | 1 | nSOD@CuO-NPs | 8.3 | 500 | 0.124 | 34.39153 | 15 | 14.7 | 0.037 | -18.5 | 7.46 | 1.67 | 38.03 | 15.59 | 0.68 | 0 | 2.17 | 4.6 | 7.33 | 31.59 | 1.593478
150 | 70 | 663 | 1 | nSOD@CuO-NPs | 8.3 | 500 | 0.144 | 23.80952 | 15 | 14.7 | 0.037 | -18.5 | 7.46 | 1.67 | 38.03 | 15.59 | 0.68 | 0 | 2.17 | 4.6 | 7.33 | 31.59 | 1.593478
180 | 70 | 663 | 1 | nSOD@CuO-NPs | 8.3 | 500 | 0.13 | 31.21693 | 15 | 14.7 | 0.037 | -18.5 | 7.46 | 1.67 | 38.03 | 15.59 | 0.68 | 0 | 2.17 | 4.6 | 7.33 | 31.59 | 1.593478
210 | 70 | 663 | 1 | nSOD@CuO-NPs | 8.3 | 500 | 0.139 | 26.45503 | 15 | 14.7 | 0.037 | -18.5 | 7.46 | 1.67 | 38.03 | 15.59 | 0.68 | 0 | 2.17 | 4.6 | 7.33 | 31.59 | 1.593478
240 | 70 | 663 | 1 | nSOD@CuO-NPs | 8.3 | 500 | 0.138 | 26.98413 | 15 | 14.7 | 0.037 | -18.5 | 7.46 | 1.67 | 38.03 | 15.59 | 0.68 | 0 | 2.17 | 4.6 | 7.33 | 31.59 | 1.593478
0 | 70 | 590 | 0.8 | nSOD | 8.3 | 500 | 0.536 | 0 | 16 | 12.9 | 0.034 | -34 | 8.3 | 1.65 | 7.62 | 0 | 0 | 0 | 8.83 | 11.11 | 12.07 | 60.37 | 1.086409
15 | 70 | 590 | 0.8 | nSOD | 8.3 | 500 | 0.315 | 41.23134 | 16 | 12.9 | 0.034 | -34 | 8.3 | 1.65 | 7.62 | 0 | 0 | 0 | 8.83 | 11.11 | 12.07 | 60.37 | 1.086409
30 | 70 | 590 | 0.8 | nSOD | 8.3 | 500 | 0.391 | 27.05224 | 16 | 12.9 | 0.034 | -34 | 8.3 | 1.65 | 7.62 | 0 | 0 | 0 | 8.83 | 11.11 | 12.07 | 60.37 | 1.086409
45 | 70 | 590 | 0.8 | nSOD | 8.3 | 500 | 0.393 | 26.6791 | 16 | 12.9 | 0.034 | -34 | 8.3 | 1.65 | 7.62 | 0 | 0 | 0 | 8.83 | 11.11 | 12.07 | 60.37 | 1.086409
60 | 70 | 590 | 0.8 | nSOD | 8.3 | 500 | 0.409 | 23.69403 | 16 | 12.9 | 0.034 | -34 | 8.3 | 1.65 | 7.62 | 0 | 0 | 0 | 8.83 | 11.11 | 12.07 | 60.37 | 1.086409
75 | 70 | 590 | 0.8 | nSOD | 8.3 | 500 | 0.425 | 20.70896 | 16 | 12.9 | 0.034 | -34 | 8.3 | 1.65 | 7.62 | 0 | 0 | 0 | 8.83 | 11.11 | 12.07 | 60.37 | 1.086409
90 | 70 | 590 | 0.8 | nSOD | 8.3 | 500 | 0.407 | 24.06716 | 16 | 12.9 | 0.034 | -34 | 8.3 | 1.65 | 7.62 | 0 | 0 | 0 | 8.83 | 11.11 | 12.07 | 60.37 | 1.086409
105 | 70 | 590 | 0.8 | nSOD | 8.3 | 500 | 0.39 | 27.23881 | 16 | 12.9 | 0.034 | -34 | 8.3 | 1.65 | 7.62 | 0 | 0 | 0 | 8.83 | 11.11 | 12.07 | 60.37 | 1.086409
120 | 70 | 590 | 0.8 | nSOD | 8.3 | 500 | 0.374 | 30.22388 | 16 | 12.9 | 0.034 | -34 | 8.3 | 1.65 | 7.62 | 0 | 0 | 0 | 8.83 | 11.11 | 12.07 | 60.37 | 1.086409
150 | 70 | 590 | 0.8 | nSOD | 8.3 | 500 | 0.358 | 33.20896 | 16 | 12.9 | 0.034 | -34 | 8.3 | 1.65 | 7.62 | 0 | 0 | 0 | 8.83 | 11.11 | 12.07 | 60.37 | 1.086409
180 | 70 | 590 | 0.8 | nSOD | 8.3 | 500 | 0.383 | 28.54478 | 16 | 12.9 | 0.034 | -34 | 8.3 | 1.65 | 7.62 | 0 | 0 | 0 | 8.83 | 11.11 | 12.07 | 60.37 | 1.086409
210 | 70 | 590 | 0.8 | nSOD | 8.3 | 500 | 0.365 | 31.90299 | 16 | 12.9 | 0.034 | -34 | 8.3 | 1.65 | 7.62 | 0 | 0 | 0 | 8.83 | 11.11 | 12.07 | 60.37 | 1.086409
240 | 70 | 590 | 0.8 | nSOD | 8.3 | 500 | 0.381 | 28.91791 | 16 | 12.9 | 0.034 | -34 | 8.3 | 1.65 | 7.62 | 0 | 0 | 0 | 8.83 | 11.11 | 12.07 | 60.37 | 1.086409
0 | 70 | 663 | 0.8 | nSOD | 8.3 | 500 | 0.178 | 0 | 16 | 12.9 | 0.034 | -34 | 8.3 | 1.65 | 7.62 | 0 | 0 | 0 | 8.83 | 11.11 | 12.07 | 60.37 | 1.086409
15 | 70 | 663 | 0.8 | nSOD | 8.3 | 500 | 0.065 | 63.48315 | 16 | 12.9 | 0.034 | -34 | 8.3 | 1.65 | 7.62 | 0 | 0 | 0 | 8.83 | 11.11 | 12.07 | 60.37 | 1.086409
30 | 70 | 663 | 0.8 | nSOD | 8.3 | 500 | 0.066 | 62.92135 | 16 | 12.9 | 0.034 | -34 | 8.3 | 1.65 | 7.62 | 0 | 0 | 0 | 8.83 | 11.11 | 12.07 | 60.37 | 1.086409
45 | 70 | 663 | 0.8 | nSOD | 8.3 | 500 | 0.083 | 53.37079 | 16 | 12.9 | 0.034 | -34 | 8.3 | 1.65 | 7.62 | 0 | 0 | 0 | 8.83 | 11.11 | 12.07 | 60.37 | 1.086409
60 | 70 | 663 | 0.8 | nSOD | 8.3 | 500 | 0.087 | 51.1236 | 16 | 12.9 | 0.034 | -34 | 8.3 | 1.65 | 7.62 | 0 | 0 | 0 | 8.83 | 11.11 | 12.07 | 60.37 | 1.086409
75 | 70 | 663 | 0.8 | nSOD | 8.3 | 500 | 0.088 | 50.5618 | 16 | 12.9 | 0.034 | -34 | 8.3 | 1.65 | 7.62 | 0 | 0 | 0 | 8.83 | 11.11 | 12.07 | 60.37 | 1.086409
90 | 70 | 663 | 0.8 | nSOD | 8.3 | 500 | 0.109 | 38.76404 | 16 | 12.9 | 0.034 | -34 | 8.3 | 1.65 | 7.62 | 0 | 0 | 0 | 8.83 | 11.11 | 12.07 | 60.37 | 1.086409
105 | 70 | 663 | 0.8 | nSOD | 8.3 | 500 | 0.107 | 39.88764 | 16 | 12.9 | 0.034 | -34 | 8.3 | 1.65 | 7.62 | 0 | 0 | 0 | 8.83 | 11.11 | 12.07 | 60.37 | 1.086409
120 | 70 | 663 | 0.8 | nSOD | 8.3 | 500 | 0.105 | 41.01124 | 16 | 12.9 | 0.034 | -34 | 8.3 | 1.65 | 7.62 | 0 | 0 | 0 | 8.83 | 11.11 | 12.07 | 60.37 | 1.086409
150 | 70 | 663 | 0.8 | nSOD | 8.3 | 500 | 0.086 | 51.68539 | 16 | 12.9 | 0.034 | -34 | 8.3 | 1.65 | 7.62 | 0 | 0 | 0 | 8.83 | 11.11 | 12.07 | 60.37 | 1.086409
180 | 70 | 663 | 0.8 | nSOD | 8.3 | 500 | 0.104 | 41.57303 | 16 | 12.9 | 0.034 | -34 | 8.3 | 1.65 | 7.62 | 0 | 0 | 0 | 8.83 | 11.11 | 12.07 | 60.37 | 1.086409
210 | 70 | 663 | 0.8 | nSOD | 8.3 | 500 | 0.104 | 41.57303 | 16 | 12.9 | 0.034 | -34 | 8.3 | 1.65 | 7.62 | 0 | 0 | 0 | 8.83 | 11.11 | 12.07 | 60.37 | 1.086409
240 | 70 | 663 | 0.8 | nSOD | 8.3 | 500 | 0.107 | 39.88764 | 16 | 12.9 | 0.034 | -34 | 8.3 | 1.65 | 7.62 | 0 | 0 | 0 | 8.83 | 11.11 | 12.07 | 60.37 | 1.086409
0 | 70 | 590 | 1 | CuO-NPs | 10 | 100 | 0.571 | 0 | 2 | 37.1 | 0.011 | -2.6 | 7.39 | 2.22 | 40.52 | 0 | 29.02 | 11.66 | 0 | 0 | 0 | 18.8 | 0
15 | 70 | 590 | 1 | CuO-NPs | 10 | 100 | 0.554 | 2.977233 | 2 | 37.1 | 0.011 | -2.6 | 7.39 | 2.22 | 40.52 | 0 | 29.02 | 11.66 | 0 | 0 | 0 | 18.8 | 0
30 | 70 | 590 | 1 | CuO-NPs | 10 | 100 | 0.543 | 4.903678 | 2 | 37.1 | 0.011 | -2.6 | 7.39 | 2.22 | 40.52 | 0 | 29.02 | 11.66 | 0 | 0 | 0 | 18.8 | 0
45 | 70 | 590 | 1 | CuO-NPs | 10 | 100 | 0.528 | 7.530648 | 2 | 37.1 | 0.011 | -2.6 | 7.39 | 2.22 | 40.52 | 0 | 29.02 | 11.66 | 0 | 0 | 0 | 18.8 | 0
60 | 70 | 590 | 1 | CuO-NPs | 10 | 100 | 0.543 | 4.903678 | 2 | 37.1 | 0.011 | -2.6 | 7.39 | 2.22 | 40.52 | 0 | 29.02 | 11.66 | 0 | 0 | 0 | 18.8 | 0
75 | 70 | 590 | 1 | CuO-NPs | 10 | 100 | 0.56 | 1.926445 | 2 | 37.1 | 0.011 | -2.6 | 7.39 | 2.22 | 40.52 | 0 | 29.02 | 11.66 | 0 | 0 | 0 | 18.8 | 0
90 | 70 | 590 | 1 | CuO-NPs | 10 | 100 | 0.552 | 3.327496 | 2 | 37.1 | 0.011 | -2.6 | 7.39 | 2.22 | 40.52 | 0 | 29.02 | 11.66 | 0 | 0 | 0 | 18.8 | 0
105 | 70 | 590 | 1 | CuO-NPs | 10 | 100 | 0.529 | 7.355517 | 2 | 37.1 | 0.011 | -2.6 | 7.39 | 2.22 | 40.52 | 0 | 29.02 | 11.66 | 0 | 0 | 0 | 18.8 | 0
120 | 70 | 590 | 1 | CuO-NPs | 10 | 100 | 0.529 | 7.355517 | 2 | 37.1 | 0.011 | -2.6 | 7.39 | 2.22 | 40.52 | 0 | 29.02 | 11.66 | 0 | 0 | 0 | 18.8 | 0
150 | 70 | 590 | 1 | CuO-NPs | 10 | 100 | 0.535 | 6.304729 | 2 | 37.1 | 0.011 | -2.6 | 7.39 | 2.22 | 40.52 | 0 | 29.02 | 11.66 | 0 | 0 | 0 | 18.8 | 0
180 | 70 | 590 | 1 | CuO-NPs | 10 | 100 | 0.522 | 8.581436 | 2 | 37.1 | 0.011 | -2.6 | 7.39 | 2.22 | 40.52 | 0 | 29.02 | 11.66 | 0 | 0 | 0 | 18.8 | 0
210 | 70 | 590 | 1 | CuO-NPs | 10 | 100 | 0.521 | 8.756567 | 2 | 37.1 | 0.011 | -2.6 | 7.39 | 2.22 | 40.52 | 0 | 29.02 | 11.66 | 0 | 0 | 0 | 18.8 | 0
240 | 70 | 590 | 1 | CuO-NPs | 10 | 100 | 0.521 | 8.756567 | 2 | 37.1 | 0.011 | -2.6 | 7.39 | 2.22 | 40.52 | 0 | 29.02 | 11.66 | 0 | 0 | 0 | 18.8 | 0
0 | 70 | 663 | 1 | CuO-NPs | 10 | 100 | 0.193 | 0 | 2 | 37.1 | 0.011 | -2.6 | 7.39 | 2.22 | 40.52 | 0 | 29.02 | 11.66 | 0 | 0 | 0 | 18.8 | 0
15 | 70 | 663 | 1 | CuO-NPs | 10 | 100 | 0.179 | 7.253886 | 2 | 37.1 | 0.011 | -2.6 | 7.39 | 2.22 | 40.52 | 0 | 29.02 | 11.66 | 0 | 0 | 0 | 18.8 | 0
30 | 70 | 663 | 1 | CuO-NPs | 10 | 100 | 0.159 | 17.61658 | 2 | 37.1 | 0.011 | -2.6 | 7.39 | 2.22 | 40.52 | 0 | 29.02 | 11.66 | 0 | 0 | 0 | 18.8 | 0
45 | 70 | 663 | 1 | CuO-NPs | 10 | 100 | 0.181 | 6.217617 | 2 | 37.1 | 0.011 | -2.6 | 7.39 | 2.22 | 40.52 | 0 | 29.02 | 11.66 | 0 | 0 | 0 | 18.8 | 0
60 | 70 | 663 | 1 | CuO-NPs | 10 | 100 | 0.183 | 5.181347 | 2 | 37.1 | 0.011 | -2.6 | 7.39 | 2.22 | 40.52 | 0 | 29.02 | 11.66 | 0 | 0 | 0 | 18.8 | 0
75 | 70 | 663 | 1 | CuO-NPs | 10 | 100 | 0.188 | 2.590674 | 2 | 37.1 | 0.011 | -2.6 | 7.39 | 2.22 | 40.52 | 0 | 29.02 | 11.66 | 0 | 0 | 0 | 18.8 | 0
90 | 70 | 663 | 1 | CuO-NPs | 10 | 100 | 0.191 | 1.036269 | 2 | 37.1 | 0.011 | -2.6 | 7.39 | 2.22 | 40.52 | 0 | 29.02 | 11.66 | 0 | 0 | 0 | 18.8 | 0
105 | 70 | 663 | 1 | CuO-NPs | 10 | 100 | 0.179 | 7.253886 | 2 | 37.1 | 0.011 | -2.6 | 7.39 | 2.22 | 40.52 | 0 | 29.02 | 11.66 | 0 | 0 | 0 | 18.8 | 0
120 | 70 | 663 | 1 | CuO-NPs | 10 | 100 | 0.166 | 13.98964 | 2 | 37.1 | 0.011 | -2.6 | 7.39 | 2.22 | 40.52 | 0 | 29.02 | 11.66 | 0 | 0 | 0 | 18.8 | 0
150 | 70 | 663 | 1 | CuO-NPs | 10 | 100 | 0.181 | 6.217617 | 2 | 37.1 | 0.011 | -2.6 | 7.39 | 2.22 | 40.52 | 0 | 29.02 | 11.66 | 0 | 0 | 0 | 18.8 | 0
180 | 70 | 663 | 1 | CuO-NPs | 10 | 100 | 0.178 | 7.772021 | 2 | 37.1 | 0.011 | -2.6 | 7.39 | 2.22 | 40.52 | 0 | 29.02 | 11.66 | 0 | 0 | 0 | 18.8 | 0
210 | 70 | 663 | 1 | CuO-NPs | 10 | 100 | 0.146 | 24.35233 | 2 | 37.1 | 0.011 | -2.6 | 7.39 | 2.22 | 40.52 | 0 | 29.02 | 11.66 | 0 | 0 | 0 | 18.8 | 0
240 | 70 | 663 | 1 | CuO-NPs | 10 | 100 | 0.139 | 27.97927 | 2 | 37.1 | 0.011 | -2.6 | 7.39 | 2.22 | 40.52 | 0 | 29.02 | 11.66 | 0 | 0 | 0 | 18.8 | 0
0 | 70 | 590 | 0.8 | nSOD@CuO-NPs | 8.3 | 500 | 0.663 | 0 | 15 | 14.7 | 0.037 | -18.5 | 7.46 | 1.67 | 38.03 | 15.59 | 0.68 | 0 | 2.17 | 4.6 | 7.33 | 31.59 | 1.593
15 | 70 | 590 | 0.8 | nSOD@CuO-NPs | 8.3 | 500 | 0.485 | 26.84766 | 15 | 14.7 | 0.037 | -18.5 | 7.46 | 1.67 | 38.03 | 15.59 | 0.68 | 0 | 2.17 | 4.6 | 7.33 | 31.59 | 1.593
30 | 70 | 590 | 0.8 | nSOD@CuO-NPs | 8.3 | 500 | 0.449 | 32.27753 | 15 | 14.7 | 0.037 | -18.5 | 7.46 | 1.67 | 38.03 | 15.59 | 0.68 | 0 | 2.17 | 4.6 | 7.33 | 31.59 | 1.593
45 | 70 | 590 | 0.8 | nSOD@CuO-NPs | 8.3 | 500 | 0.449 | 32.27753 | 15 | 14.7 | 0.037 | -18.5 | 7.46 | 1.67 | 38.03 | 15.59 | 0.68 | 0 | 2.17 | 4.6 | 7.33 | 31.59 | 1.593
60 | 70 | 590 | 0.8 | nSOD@CuO-NPs | 8.3 | 500 | 0.506 | 23.68024 | 15 | 14.7 | 0.037 | -18.5 | 7.46 | 1.67 | 38.03 | 15.59 | 0.68 | 0 | 2.17 | 4.6 | 7.33 | 31.59 | 1.593
75 | 70 | 590 | 0.8 | nSOD@CuO-NPs | 8.3 | 500 | 0.576 | 13.12217 | 15 | 14.7 | 0.037 | -18.5 | 7.46 | 1.67 | 38.03 | 15.59 | 0.68 | 0 | 2.17 | 4.6 | 7.33 | 31.59 | 1.593
90 | 70 | 590 | 0.8 | nSOD@CuO-NPs | 8.3 | 500 | 0.53 | 20.06033 | 15 | 14.7 | 0.037 | -18.5 | 7.46 | 1.67 | 38.03 | 15.59 | 0.68 | 0 | 2.17 | 4.6 | 7.33 | 31.59 | 1.593
120 | 70 | 590 | 0.8 | nSOD@CuO-NPs | 8.3 | 500 | 0.47 | 29.11011 | 15 | 14.7 | 0.037 | -18.5 | 7.46 | 1.67 | 38.03 | 15.59 | 0.68 | 0 | 2.17 | 4.6 | 7.33 | 31.59 | 1.593
150 | 70 | 590 | 0.8 | nSOD@CuO-NPs | 8.3 | 500 | 0.425 | 35.89744 | 15 | 14.7 | 0.037 | -18.5 | 7.46 | 1.67 | 38.03 | 15.59 | 0.68 | 0 | 2.17 | 4.6 | 7.33 | 31.59 | 1.593
180 | 70 | 590 | 0.8 | nSOD@CuO-NPs | 8.3 | 500 | 0.415 | 37.40573 | 15 | 14.7 | 0.037 | -18.5 | 7.46 | 1.67 | 38.03 | 15.59 | 0.68 | 0 | 2.17 | 4.6 | 7.33 | 31.59 | 1.593
210 | 70 | 590 | 0.8 | nSOD@CuO-NPs | 8.3 | 500 | 0.399 | 39.819 | 15 | 14.7 | 0.037 | -18.5 | 7.46 | 1.67 | 38.03 | 15.59 | 0.68 | 0 | 2.17 | 4.6 | 7.33 | 31.59 | 1.593
240 | 70 | 590 | 0.8 | nSOD@CuO-NPs | 8.3 | 500 | 0.389 | 41.3273 | 15 | 14.7 | 0.037 | -18.5 | 7.46 | 1.67 | 38.03 | 15.59 | 0.68 | 0 | 2.17 | 4.6 | 7.33 | 31.59 | 1.593
0 | 70 | 663 | 0.8 | nSOD@CuO-NPs | 8.3 | 500 | 0.229 | 0 | 15 | 14.7 | 0.037 | -18.5 | 7.46 | 1.67 | 38.03 | 15.59 | 0.68 | 0 | 2.17 | 4.6 | 7.33 | 31.59 | 1.593
15 | 70 | 663 | 0.8 | nSOD@CuO-NPs | 8.3 | 500 | 0.167 | 27.07424 | 15 | 14.7 | 0.037 | -18.5 | 7.46 | 1.67 | 38.03 | 15.59 | 0.68 | 0 | 2.17 | 4.6 | 7.33 | 31.59 | 1.593
30 | 70 | 663 | 0.8 | nSOD@CuO-NPs | 8.3 | 500 | 0.164 | 28.38428 | 15 | 14.7 | 0.037 | -18.5 | 7.46 | 1.67 | 38.03 | 15.59 | 0.68 | 0 | 2.17 | 4.6 | 7.33 | 31.59 | 1.593
45 | 70 | 663 | 0.8 | nSOD@CuO-NPs | 8.3 | 500 | 0.163 | 28.82096 | 15 | 14.7 | 0.037 | -18.5 | 7.46 | 1.67 | 38.03 | 15.59 | 0.68 | 0 | 2.17 | 4.6 | 7.33 | 31.59 | 1.593
60 | 70 | 663 | 0.8 | nSOD@CuO-NPs | 8.3 | 500 | 0.149 | 34.9345 | 15 | 14.7 | 0.037 | -18.5 | 7.46 | 1.67 | 38.03 | 15.59 | 0.68 | 0 | 2.17 | 4.6 | 7.33 | 31.59 | 1.593
75 | 70 | 663 | 0.8 | nSOD@CuO-NPs | 8.3 | 500 | 0.164 | 28.38428 | 15 | 14.7 | 0.037 | -18.5 | 7.46 | 1.67 | 38.03 | 15.59 | 0.68 | 0 | 2.17 | 4.6 | 7.33 | 31.59 | 1.593
90 | 70 | 663 | 0.8 | nSOD@CuO-NPs | 8.3 | 500 | 0.167 | 27.07424 | 15 | 14.7 | 0.037 | -18.5 | 7.46 | 1.67 | 38.03 | 15.59 | 0.68 | 0 | 2.17 | 4.6 | 7.33 | 31.59 | 1.593
120 | 70 | 663 | 0.8 | nSOD@CuO-NPs | 8.3 | 500 | 0.156 | 31.87773 | 15 | 14.7 | 0.037 | -18.5 | 7.46 | 1.67 | 38.03 | 15.59 | 0.68 | 0 | 2.17 | 4.6 | 7.33 | 31.59 | 1.593
150 | 70 | 663 | 0.8 | nSOD@CuO-NPs | 8.3 | 500 | 0.145 | 36.68122 | 15 | 14.7 | 0.037 | -18.5 | 7.46 | 1.67 | 38.03 | 15.59 | 0.68 | 0 | 2.17 | 4.6 | 7.33 | 31.59 | 1.593
180 | 70 | 663 | 0.8 | nSOD@CuO-NPs | 8.3 | 500 | 0.153 | 33.18777 | 15 | 14.7 | 0.037 | -18.5 | 7.46 | 1.67 | 38.03 | 15.59 | 0.68 | 0 | 2.17 | 4.6 | 7.33 | 31.59 | 1.593
210 | 70 | 663 | 0.8 | nSOD@CuO-NPs | 8.3 | 500 | 0.142 | 37.99127 | 15 | 14.7 | 0.037 | -18.5 | 7.46 | 1.67 | 38.03 | 15.59 | 0.68 | 0 | 2.17 | 4.6 | 7.33 | 31.59 | 1.593
240 | 70 | 663 | 0.8 | nSOD@CuO-NPs | 8.3 | 500 | 0.141 | 38.42795 | 15 | 14.7 | 0.037 | -18.5 | 7.46 | 1.67 | 38.03 | 15.59 | 0.68 | 0 | 2.17 | 4.6 | 7.33 | 31.59 | 1.593
0 | 70 | 590 | 0.8 | CuO-NPs | 8.3 | 500 | 0.4 | 0 | 2 | 37.1 | 0.011 | -2.6 | 7.39 | 2.22 | 40.52 | 0 | 29.02 | 11.66 | 0 | 0 | 0 | 18.8 | 0
30 | 70 | 590 | 0.8 | CuO-NPs | 8.3 | 500 | 0.391 | 2.25 | 2 | 37.1 | 0.011 | -2.6 | 7.39 | 2.22 | 40.52 | 0 | 29.02 | 11.66 | 0 | 0 | 0 | 18.8 | 0
60 | 70 | 590 | 0.8 | CuO-NPs | 8.3 | 500 | 0.39 | 2.5 | 2 | 37.1 | 0.011 | -2.6 | 7.39 | 2.22 | 40.52 | 0 | 29.02 | 11.66 | 0 | 0 | 0 | 18.8 | 0
90 | 70 | 590 | 0.8 | CuO-NPs | 8.3 | 500 | 0.391 | 2.25 | 2 | 37.1 | 0.011 | -2.6 | 7.39 | 2.22 | 40.52 | 0 | 29.02 | 11.66 | 0 | 0 | 0 | 18.8 | 0
120 | 70 | 590 | 0.8 | CuO-NPs | 8.3 | 500 | 0.39 | 2.5 | 2 | 37.1 | 0.011 | -2.6 | 7.39 | 2.22 | 40.52 | 0 | 29.02 | 11.66 | 0 | 0 | 0 | 18.8 | 0
150 | 70 | 590 | 0.8 | CuO-NPs | 8.3 | 500 | 0.388 | 3 | 2 | 37.1 | 0.011 | -2.6 | 7.39 | 2.22 | 40.52 | 0 | 29.02 | 11.66 | 0 | 0 | 0 | 18.8 | 0
180 | 70 | 590 | 0.8 | CuO-NPs | 8.3 | 500 | 0.366 | 8.5 | 2 | 37.1 | 0.011 | -2.6 | 7.39 | 2.22 | 40.52 | 0 | 29.02 | 11.66 | 0 | 0 | 0 | 18.8 | 0
210 | 70 | 590 | 0.8 | CuO-NPs | 8.3 | 500 | 0.362 | 9.5 | 2 | 37.1 | 0.011 | -2.6 | 7.39 | 2.22 | 40.52 | 0 | 29.02 | 11.66 | 0 | 0 | 0 | 18.8 | 0
240 | 70 | 590 | 0.8 | CuO-NPs | 8.3 | 500 | 0.361 | 9.75 | 2 | 37.1 | 0.011 | -2.6 | 7.39 | 2.22 | 40.52 | 0 | 29.02 | 11.66 | 0 | 0 | 0 | 18.8 | 0
0 | 70 | 663 | 0.8 | CuO-NPs | 8.3 | 500 | 0.139 | 0 | 2 | 37.1 | 0.011 | -2.6 | 7.39 | 2.22 | 40.52 | 0 | 29.02 | 11.66 | 0 | 0 | 0 | 18.8 | 0
30 | 70 | 663 | 0.8 | CuO-NPs | 8.3 | 500 | 0.127 | 8.633094 | 2 | 37.1 | 0.011 | -2.6 | 7.39 | 2.22 | 40.52 | 0 | 29.02 | 11.66 | 0 | 0 | 0 | 18.8 | 0
60 | 70 | 663 | 0.8 | CuO-NPs | 8.3 | 500 | 0.126 | 9.352518 | 2 | 37.1 | 0.011 | -2.6 | 7.39 | 2.22 | 40.52 | 0 | 29.02 | 11.66 | 0 | 0 | 0 | 18.8 | 0
90 | 70 | 663 | 0.8 | CuO-NPs | 8.3 | 500 | 0.119 | 14.38849 | 2 | 37.1 | 0.011 | -2.6 | 7.39 | 2.22 | 40.52 | 0 | 29.02 | 11.66 | 0 | 0 | 0 | 18.8 | 0
120 | 70 | 663 | 0.8 | CuO-NPs | 8.3 | 500 | 0.128 | 7.913669 | 2 | 37.1 | 0.011 | -2.6 | 7.39 | 2.22 | 40.52 | 0 | 29.02 | 11.66 | 0 | 0 | 0 | 18.8 | 0
150 | 70 | 663 | 0.8 | CuO-NPs | 8.3 | 500 | 0.127 | 8.633094 | 2 | 37.1 | 0.011 | -2.6 | 7.39 | 2.22 | 40.52 | 0 | 29.02 | 11.66 | 0 | 0 | 0 | 18.8 | 0
180 | 70 | 663 | 0.8 | CuO-NPs | 8.3 | 500 | 0.128 | 7.913669 | 2 | 37.1 | 0.011 | -2.6 | 7.39 | 2.22 | 40.52 | 0 | 29.02 | 11.66 | 0 | 0 | 0 | 18.8 | 0
210 | 70 | 663 | 0.8 | CuO-NPs | 8.3 | 500 | 0.101 | 27.33813 | 2 | 37.1 | 0.011 | -2.6 | 7.39 | 2.22 | 40.52 | 0 | 29.02 | 11.66 | 0 | 0 | 0 | 18.8 | 0
240 | 70 | 663 | 0.8 | CuO-NPs | 8.3 | 500 | 0.097 | 30.21583 | 2 | 37.1 | 0.011 | -2.6 | 7.39 | 2.22 | 40.52 | 0 | 29.02 | 11.66 | 0 | 0 | 0 | 18.8 | 0
0 | 70 | 590 | 0.8 | nSOD@CuO-NPs | 8.3 | 1000 | 0.589 | 0 | 15 | 14.7 | 0.037 | -18.5 | 7.46 | 1.67 | 38.03 | 15.59 | 0.68 | 0 | 2.17 | 4.6 | 7.33 | 31.59 | 1.593
30 | 70 | 590 | 0.8 | nSOD@CuO-NPs | 8.3 | 1000 | 0.5 | 15.11036 | 15 | 14.7 | 0.037 | -18.5 | 7.46 | 1.67 | 38.03 | 15.59 | 0.68 | 0 | 2.17 | 4.6 | 7.33 | 31.59 | 1.593
60 | 70 | 590 | 0.8 | nSOD@CuO-NPs | 8.3 | 1000 | 0.433 | 26.48557 | 15 | 14.7 | 0.037 | -18.5 | 7.46 | 1.67 | 38.03 | 15.59 | 0.68 | 0 | 2.17 | 4.6 | 7.33 | 31.59 | 1.593
90 | 70 | 590 | 0.8 | nSOD@CuO-NPs | 8.3 | 1000 | 0.354 | 39.89813 | 15 | 14.7 | 0.037 | -18.5 | 7.46 | 1.67 | 38.03 | 15.59 | 0.68 | 0 | 2.17 | 4.6 | 7.33 | 31.59 | 1.593
120 | 70 | 590 | 0.8 | nSOD@CuO-NPs | 8.3 | 1000 | 0.243 | 58.74363 | 15 | 14.7 | 0.037 | -18.5 | 7.46 | 1.67 | 38.03 | 15.59 | 0.68 | 0 | 2.17 | 4.6 | 7.33 | 31.59 | 1.593
150 | 70 | 590 | 0.8 | nSOD@CuO-NPs | 8.3 | 1000 | 0.243 | 58.74363 | 15 | 14.7 | 0.037 | -18.5 | 7.46 | 1.67 | 38.03 | 15.59 | 0.68 | 0 | 2.17 | 4.6 | 7.33 | 31.59 | 1.593
180 | 70 | 590 | 0.8 | nSOD@CuO-NPs | 8.3 | 1000 | 0.2 | 66.04414 | 15 | 14.7 | 0.037 | -18.5 | 7.46 | 1.67 | 38.03 | 15.59 | 0.68 | 0 | 2.17 | 4.6 | 7.33 | 31.59 | 1.593
210 | 70 | 590 | 0.8 | nSOD@CuO-NPs | 8.3 | 1000 | 0.186 | 68.42105 | 15 | 14.7 | 0.037 | -18.5 | 7.46 | 1.67 | 38.03 | 15.59 | 0.68 | 0 | 2.17 | 4.6 | 7.33 | 31.59 | 1.593
240 | 70 | 590 | 0.8 | nSOD@CuO-NPs | 8.3 | 1000 | 0.146 | 75.21222 | 15 | 14.7 | 0.037 | -18.5 | 7.46 | 1.67 | 38.03 | 15.59 | 0.68 | 0 | 2.17 | 4.6 | 7.33 | 31.59 | 1.593
0 | 70 | 663 | 0.8 | nSOD@CuO-NPs | 8.3 | 1000 | 0.299 | 0 | 15 | 14.7 | 0.037 | -18.5 | 7.46 | 1.67 | 38.03 | 15.59 | 0.68 | 0 | 2.17 | 4.6 | 7.33 | 31.59 | 1.593
30 | 70 | 663 | 0.8 | nSOD@CuO-NPs | 8.3 | 1000 | 0.193 | 35.45151 | 15 | 14.7 | 0.037 | -18.5 | 7.46 | 1.67 | 38.03 | 15.59 | 0.68 | 0 | 2.17 | 4.6 | 7.33 | 31.59 | 1.593
60 | 70 | 663 | 0.8 | nSOD@CuO-NPs | 8.3 | 1000 | 0.168 | 43.81271 | 15 | 14.7 | 0.037 | -18.5 | 7.46 | 1.67 | 38.03 | 15.59 | 0.68 | 0 | 2.17 | 4.6 | 7.33 | 31.59 | 1.593
90 | 70 | 663 | 0.8 | nSOD@CuO-NPs | 8.3 | 1000 | 0.157 | 47.49164 | 15 | 14.7 | 0.037 | -18.5 | 7.46 | 1.67 | 38.03 | 15.59 | 0.68 | 0 | 2.17 | 4.6 | 7.33 | 31.59 | 1.593
120 | 70 | 663 | 0.8 | nSOD@CuO-NPs | 8.3 | 1000 | 0.148 | 50.50167 | 15 | 14.7 | 0.037 | -18.5 | 7.46 | 1.67 | 38.03 | 15.59 | 0.68 | 0 | 2.17 | 4.6 | 7.33 | 31.59 | 1.593
150 | 70 | 663 | 0.8 | nSOD@CuO-NPs | 8.3 | 1000 | 0.105 | 64.88294 | 15 | 14.7 | 0.037 | -18.5 | 7.46 | 1.67 | 38.03 | 15.59 | 0.68 | 0 | 2.17 | 4.6 | 7.33 | 31.59 | 1.593
180 | 70 | 663 | 0.8 | nSOD@CuO-NPs | 8.3 | 1000 | 0.092 | 69.23077 | 15 | 14.7 | 0.037 | -18.5 | 7.46 | 1.67 | 38.03 | 15.59 | 0.68 | 0 | 2.17 | 4.6 | 7.33 | 31.59 | 1.593
210 | 70 | 663 | 0.8 | nSOD@CuO-NPs | 8.3 | 1000 | 0.076 | 74.58194 | 15 | 14.7 | 0.037 | -18.5 | 7.46 | 1.67 | 38.03 | 15.59 | 0.68 | 0 | 2.17 | 4.6 | 7.33 | 31.59 | 1.593
240 | 70 | 663 | 0.8 | nSOD@CuO-NPs | 8.3 | 1000 | 0.054 | 81.9398 | 15 | 14.7 | 0.037 | -18.5 | 7.46 | 1.67 | 38.03 | 15.59 | 0.68 | 0 | 2.17 | 4.6 | 7.33 | 31.59 | 1.593
0 | 70 | 590 | 1 | nSOD@CuO-NPs | 8.3 | 100 | 0.145 | 0 | 15 | 14.7 | 0.037 | -18.5 | 7.46 | 1.67 | 38.03 | 15.59 | 0.68 | 0 | 2.17 | 4.6 | 7.33 | 31.59 | 1.593
30 | 70 | 590 | 1 | nSOD@CuO-NPs | 8.3 | 100 | 0.134 | 7.586207 | 15 | 14.7 | 0.037 | -18.5 | 7.46 | 1.67 | 38.03 | 15.59 | 0.68 | 0 | 2.17 | 4.6 | 7.33 | 31.59 | 1.593
60 | 70 | 590 | 1 | nSOD@CuO-NPs | 8.3 | 100 | 0.12 | 17.24138 | 15 | 14.7 | 0.037 | -18.5 | 7.46 | 1.67 | 38.03 | 15.59 | 0.68 | 0 | 2.17 | 4.6 | 7.33 | 31.59 | 1.593
90 | 70 | 590 | 1 | nSOD@CuO-NPs | 8.3 | 100 | 0.105 | 27.58621 | 15 | 14.7 | 0.037 | -18.5 | 7.46 | 1.67 | 38.03 | 15.59 | 0.68 | 0 | 2.17 | 4.6 | 7.33 | 31.59 | 1.593
120 | 70 | 590 | 1 | nSOD@CuO-NPs | 8.3 | 100 | 0.088 | 39.31034 | 15 | 14.7 | 0.037 | -18.5 | 7.46 | 1.67 | 38.03 | 15.59 | 0.68 | 0 | 2.17 | 4.6 | 7.33 | 31.59 | 1.593
150 | 70 | 590 | 1 | nSOD@CuO-NPs | 8.3 | 100 | 0.054 | 62.75862 | 15 | 14.7 | 0.037 | -18.5 | 7.46 | 1.67 | 38.03 | 15.59 | 0.68 | 0 | 2.17 | 4.6 | 7.33 | 31.59 | 1.593
180 | 70 | 590 | 1 | nSOD@CuO-NPs | 8.3 | 100 | 0.043 | 70.34483 | 15 | 14.7 | 0.037 | -18.5 | 7.46 | 1.67 | 38.03 | 15.59 | 0.68 | 0 | 2.17 | 4.6 | 7.33 | 31.59 | 1.593
210 | 70 | 590 | 1 | nSOD@CuO-NPs | 8.3 | 100 | 0.036 | 75.17241 | 15 | 14.7 | 0.037 | -18.5 | 7.46 | 1.67 | 38.03 | 15.59 | 0.68 | 0 | 2.17 | 4.6 | 7.33 | 31.59 | 1.593
240 | 70 | 590 | 1 | nSOD@CuO-NPs | 8.3 | 100 | 0.033 | 77.24138 | 15 | 14.7 | 0.037 | -18.5 | 7.46 | 1.67 | 38.03 | 15.59 | 0.68 | 0 | 2.17 | 4.6 | 7.33 | 31.59 | 1.593
0 | 70 | 663 | 1 | nSOD@CuO-NPs | 8.3 | 100 | 0.497 | 0 | 15 | 14.7 | 0.037 | -18.5 | 7.46 | 1.67 | 38.03 | 15.59 | 0.68 | 0 | 2.17 | 4.6 | 7.33 | 31.59 | 1.593
30 | 70 | 663 | 1 | nSOD@CuO-NPs | 8.3 | 100 | 0.476 | 4.225352 | 15 | 14.7 | 0.037 | -18.5 | 7.46 | 1.67 | 38.03 | 15.59 | 0.68 | 0 | 2.17 | 4.6 | 7.33 | 31.59 | 1.593
60 | 70 | 663 | 1 | nSOD@CuO-NPs | 8.3 | 100 | 0.412 | 17.10262 | 15 | 14.7 | 0.037 | -18.5 | 7.46 | 1.67 | 38.03 | 15.59 | 0.68 | 0 | 2.17 | 4.6 | 7.33 | 31.59 | 1.593
90 | 70 | 663 | 1 | nSOD@CuO-NPs | 8.3 | 100 | 0.366 | 26.35815 | 15 | 14.7 | 0.037 | -18.5 | 7.46 | 1.67 | 38.03 | 15.59 | 0.68 | 0 | 2.17 | 4.6 | 7.33 | 31.59 | 1.593
120 | 70 | 663 | 1 | nSOD@CuO-NPs | 8.3 | 100 | 0.322 | 35.21127 | 15 | 14.7 | 0.037 | -18.5 | 7.46 | 1.67 | 38.03 | 15.59 | 0.68 | 0 | 2.17 | 4.6 | 7.33 | 31.59 | 1.593
150 | 70 | 663 | 1 | nSOD@CuO-NPs | 8.3 | 100 | 0.289 | 41.85111 | 15 | 14.7 | 0.037 | -18.5 | 7.46 | 1.67 | 38.03 | 15.59 | 0.68 | 0 | 2.17 | 4.6 | 7.33 | 31.59 | 1.593
180 | 70 | 663 | 1 | nSOD@CuO-NPs | 8.3 | 100 | 0.233 | 53.11871 | 15 | 14.7 | 0.037 | -18.5 | 7.46 | 1.67 | 38.03 | 15.59 | 0.68 | 0 | 2.17 | 4.6 | 7.33 | 31.59 | 1.593
210 | 70 | 663 | 1 | nSOD@CuO-NPs | 8.3 | 100 | 0.212 | 57.34406 | 15 | 14.7 | 0.037 | -18.5 | 7.46 | 1.67 | 38.03 | 15.59 | 0.68 | 0 | 2.17 | 4.6 | 7.33 | 31.59 | 1.593
240 | 70 | 663 | 1 | nSOD@CuO-NPs | 8.3 | 100 | 0.201 | 59.55734 | 15 | 14.7 | 0.037 | -18.5 | 7.46 | 1.67 | 38.03 | 15.59 | 0.68 | 0 | 2.17 | 4.6 | 7.33 | 31.59 | 1.593
0 | 93.13 | 377 | 0.8 | nSOD@CuO-NPs | 8.3 | 100 | 0.067 | 0 | 15 | 14.7 | 0.037 | -18.5 | 7.46 | 1.67 | 38.03 | 15.59 | 0.68 | 0 | 2.17 | 4.6 | 7.33 | 31.59 | 1.593
15 | 93.13 | 377 | 0.8 | nSOD@CuO-NPs | 8.3 | 100 | 0.031 | 53.73134 | 15 | 14.7 | 0.037 | -18.5 | 7.46 | 1.67 | 38.03 | 15.59 | 0.68 | 0 | 2.17 | 4.6 | 7.33 | 31.59 | 1.593
30 | 93.13 | 377 | 0.8 | nSOD@CuO-NPs | 8.3 | 100 | 0.02600002 | 61.194 | 15 | 14.7 | 0.037 | -18.5 | 7.46 | 1.67 | 38.03 | 15.59 | 0.68 | 0 | 2.17 | 4.6 | 7.33 | 31.59 | 1.593
45 | 93.13 | 377 | 0.8 | nSOD@CuO-NPs | 8.3 | 100 | 0.023 | 65.67164 | 15 | 14.7 | 0.037 | -18.5 | 7.46 | 1.67 | 38.03 | 15.59 | 0.68 | 0 | 2.17 | 4.6 | 7.33 | 31.59 | 1.593
60 | 93.13 | 377 | 0.8 | nSOD@CuO-NPs | 8.3 | 100 | 0.021 | 68.65672 | 15 | 14.7 | 0.037 | -18.5 | 7.46 | 1.67 | 38.03 | 15.59 | 0.68 | 0 | 2.17 | 4.6 | 7.33 | 31.59 | 1.593
75 | 93.13 | 377 | 0.8 | nSOD@CuO-NPs | 8.3 | 100 | 0.016 | 76.1194 | 15 | 14.7 | 0.037 | -18.5 | 7.46 | 1.67 | 38.03 | 15.59 | 0.68 | 0 | 2.17 | 4.6 | 7.33 | 31.59 | 1.593
90 | 93.13 | 377 | 0.8 | nSOD@CuO-NPs | 8.3 | 100 | 0.013 | 80.59701 | 15 | 14.7 | 0.037 | -18.5 | 7.46 | 1.67 | 38.03 | 15.59 | 0.68 | 0 | 2.17 | 4.6 | 7.33 | 31.59 | 1.593
120 | 93.13 | 377 | 0.8 | nSOD@CuO-NPs | 8.3 | 100 | 0.011 | 83.58209 | 15 | 14.7 | 0.037 | -18.5 | 7.46 | 1.67 | 38.03 | 15.59 | 0.68 | 0 | 2.17 | 4.6 | 7.33 | 31.59 | 1.593
150 | 93.13 | 377 | 0.8 | nSOD@CuO-NPs | 8.3 | 100 | 0.009 | 86.56716 | 15 | 14.7 | 0.037 | -18.5 | 7.46 | 1.67 | 38.03 | 15.59 | 0.68 | 0 | 2.17 | 4.6 | 7.33 | 31.59 | 1.593
120 | 93.13 | 377 | 0.8 | nSOD@CuO-NPs | 8.3 | 100 | 0.007 | 89.55224 | 15 | 14.7 | 0.037 | -18.5 | 7.46 | 1.67 | 38.03 | 15.59 | 0.68 | 0 | 2.17 | 4.6 | 7.33 | 31.59 | 1.593
0 | 70 | 590 | 0.8 | nSOD | 8.3 | 1000 | 0.415 | 0 | 16 | 12.9 | 0.034 | -34 | 8.3 | 1.65 | 7.62 | 0 | 0 | 0 | 8.83 | 11.11 | 12.07 | 60.37 | 1.086409
30 | 70 | 590 | 0.8 | nSOD | 8.3 | 1000 | 0.409 | 1.445783 | 16 | 12.9 | 0.034 | -34 | 8.3 | 1.65 | 7.62 | 0 | 0 | 0 | 8.83 | 11.11 | 12.07 | 60.37 | 1.086409
60 | 70 | 590 | 0.8 | nSOD | 8.3 | 1000 | 0.407 | 1.927711 | 16 | 12.9 | 0.034 | -34 | 8.3 | 1.65 | 7.62 | 0 | 0 | 0 | 8.83 | 11.11 | 12.07 | 60.37 | 1.086409
90 | 70 | 590 | 0.8 | nSOD | 8.3 | 1000 | 0.383 | 7.710843 | 16 | 12.9 | 0.034 | -34 | 8.3 | 1.65 | 7.62 | 0 | 0 | 0 | 8.83 | 11.11 | 12.07 | 60.37 | 1.086409
120 | 70 | 590 | 0.8 | nSOD | 8.3 | 1000 | 0.365 | 12.04819 | 16 | 12.9 | 0.034 | -34 | 8.3 | 1.65 | 7.62 | 0 | 0 | 0 | 8.83 | 11.11 | 12.07 | 60.37 | 1.086409
150 | 70 | 590 | 0.8 | nSOD | 8.3 | 1000 | 0.325 | 21.68675 | 16 | 12.9 | 0.034 | -34 | 8.3 | 1.65 | 7.62 | 0 | 0 | 0 | 8.83 | 11.11 | 12.07 | 60.37 | 1.086409
180 | 70 | 590 | 0.8 | nSOD | 8.3 | 1000 | 0.315 | 24.09639 | 16 | 12.9 | 0.034 | -34 | 8.3 | 1.65 | 7.62 | 0 | 0 | 0 | 8.83 | 11.11 | 12.07 | 60.37 | 1.086409
210 | 70 | 590 | 0.8 | nSOD | 8.3 | 1000 | 0.272 | 34.45783 | 16 | 12.9 | 0.034 | -34 | 8.3 | 1.65 | 7.62 | 0 | 0 | 0 | 8.83 | 11.11 | 12.07 | 60.37 | 1.086409
240 | 70 | 590 | 0.8 | nSOD | 8.3 | 1000 | 0.265 | 36.14458 | 16 | 12.9 | 0.034 | -34 | 8.3 | 1.65 | 7.62 | 0 | 0 | 0 | 8.83 | 11.11 | 12.07 | 60.37 | 1.086409
0 | 70 | 590 | 0.8 | nSOD | 8.3 | 1000 | 0.178 | 0 | 16 | 12.9 | 0.034 | -34 | 8.3 | 1.65 | 7.62 | 0 | 0 | 0 | 8.83 | 11.11 | 12.07 | 60.37 | 1.086409
30 | 70 | 590 | 0.8 | nSOD | 8.3 | 1000 | 0.162 | 8.988764 | 16 | 12.9 | 0.034 | -34 | 8.3 | 1.65 | 7.62 | 0 | 0 | 0 | 8.83 | 11.11 | 12.07 | 60.37 | 1.086409
60 | 70 | 590 | 0.8 | nSOD | 8.3 | 1000 | 0.15 | 15.73034 | 16 | 12.9 | 0.034 | -34 | 8.3 | 1.65 | 7.62 | 0 | 0 | 0 | 8.83 | 11.11 | 12.07 | 60.37 | 1.086409
90 | 70 | 590 | 0.8 | nSOD | 8.3 | 1000 | 0.141 | 20.78652 | 16 | 12.9 | 0.034 | -34 | 8.3 | 1.65 | 7.62 | 0 | 0 | 0 | 8.83 | 11.11 | 12.07 | 60.37 | 1.086409
120 | 70 | 590 | 0.8 | nSOD | 8.3 | 1000 | 0.133 | 25.2809 | 16 | 12.9 | 0.034 | -34 | 8.3 | 1.65 | 7.62 | 0 | 0 | 0 | 8.83 | 11.11 | 12.07 | 60.37 | 1.086409
150 | 70 | 590 | 0.8 | nSOD | 8.3 | 1000 | 0.109 | 38.76404 | 16 | 12.9 | 0.034 | -34 | 8.3 | 1.65 | 7.62 | 0 | 0 | 0 | 8.83 | 11.11 | 12.07 | 60.37 | 1.086409
180 | 70 | 590 | 0.8 | nSOD | 8.3 | 1000 | 0.107 | 39.88764 | 16 | 12.9 | 0.034 | -34 | 8.3 | 1.65 | 7.62 | 0 | 0 | 0 | 8.83 | 11.11 | 12.07 | 60.37 | 1.086409
210 | 70 | 590 | 0.8 | nSOD | 8.3 | 1000 | 0.105 | 41.01124 | 16 | 12.9 | 0.034 | -34 | 8.3 | 1.65 | 7.62 | 0 | 0 | 0 | 8.83 | 11.11 | 12.07 | 60.37 | 1.086409
240 | 70 | 590 | 0.8 | nSOD | 8.3 | 1000 | 0.103 | 42.13483 | 16 | 12.9 | 0.034 | -34 | 8.3 | 1.65 | 7.62 | 0 | 0 | 0 | 8.83 | 11.11 | 12.07 | 60.37 | 1.086409
0 | 70 | 590 | 0.8 | nSOD | 8.3 | 100 | 0.109 | 0 | 15 | 14.7 | 0.037 | -18.5 | 7.46 | 1.67 | 38.03 | 15.59 | 0.68 | 0 | 2.17 | 4.6 | 7.33 | 31.59 | 1.593478
15 | 70 | 590 | 0.8 | nSOD | 8.3 | 100 | 0.102 | 6.422018 | 15 | 14.7 | 0.037 | -18.5 | 7.46 | 1.67 | 38.03 | 15.59 | 0.68 | 0 | 2.17 | 4.6 | 7.33 | 31.59 | 1.593478
30 | 70 | 590 | 0.8 | nSOD | 8.3 | 100 | 0.095 | 12.84404 | 15 | 14.7 | 0.037 | -18.5 | 7.46 | 1.67 | 38.03 | 15.59 | 0.68 | 0 | 2.17 | 4.6 | 7.33 | 31.59 | 1.593478
45 | 70 | 590 | 0.8 | nSOD | 8.3 | 100 | 0.093 | 14.6789 | 15 | 14.7 | 0.037 | -18.5 | 7.46 | 1.67 | 38.03 | 15.59 | 0.68 | 0 | 2.17 | 4.6 | 7.33 | 31.59 | 1.593478
60 | 70 | 590 | 0.8 | nSOD | 8.3 | 100 | 0.091 | 16.51376 | 15 | 14.7 | 0.037 | -18.5 | 7.46 | 1.67 | 38.03 | 15.59 | 0.68 | 0 | 2.17 | 4.6 | 7.33 | 31.59 | 1.593478
75 | 70 | 590 | 0.8 | nSOD | 8.3 | 100 | 0.088 | 19.26606 | 15 | 14.7 | 0.037 | -18.5 | 7.46 | 1.67 | 38.03 | 15.59 | 0.68 | 0 | 2.17 | 4.6 | 7.33 | 31.59 | 1.593478
90 | 70 | 590 | 0.8 | nSOD | 8.3 | 100 | 0.083 | 23.85321 | 15 | 14.7 | 0.037 | -18.5 | 7.46 | 1.67 | 38.03 | 15.59 | 0.68 | 0 | 2.17 | 4.6 | 7.33 | 31.59 | 1.593478
105 | 70 | 590 | 0.8 | nSOD | 8.3 | 100 | 0.074 | 32.11009 | 15 | 14.7 | 0.037 | -18.5 | 7.46 | 1.67 | 38.03 | 15.59 | 0.68 | 0 | 2.17 | 4.6 | 7.33 | 31.59 | 1.593478
120 | 70 | 590 | 0.8 | nSOD | 8.3 | 100 | 0.071 | 34.86239 | 15 | 14.7 | 0.037 | -18.5 | 7.46 | 1.67 | 38.03 | 15.59 | 0.68 | 0 | 2.17 | 4.6 | 7.33 | 31.59 | 1.593478
150 | 70 | 590 | 0.8 | nSOD | 8.3 | 100 | 0.069 | 36.69725 | 15 | 14.7 | 0.037 | -18.5 | 7.46 | 1.67 | 38.03 | 15.59 | 0.68 | 0 | 2.17 | 4.6 | 7.33 | 31.59 | 1.593478
180 | 70 | 590 | 0.8 | nSOD | 8.3 | 100 | 0.067 | 38.53211 | 15 | 14.7 | 0.037 | -18.5 | 7.46 | 1.67 | 38.03 | 15.59 | 0.68 | 0 | 2.17 | 4.6 | 7.33 | 31.59 | 1.593478
210 | 70 | 590 | 0.8 | nSOD | 8.3 | 100 | 0.063 | 42.20183 | 15 | 14.7 | 0.037 | -18.5 | 7.46 | 1.67 | 38.03 | 15.59 | 0.68 | 0 | 2.17 | 4.6 | 7.33 | 31.59 | 1.593478
240 | 70 | 590 | 0.8 | nSOD | 8.3 | 100 | 0.059 | 45.87156 | 15 | 14.7 | 0.037 | -18.5 | 7.46 | 1.67 | 38.03 | 15.59 | 0.68 | 0 | 2.17 | 4.6 | 7.33 | 31.59 | 1.593478
0 | 70 | 663 | 0.8 | nSOD | 8.3 | 100 | 0.156 | 8.235294 | 15 | 14.7 | 0.037 | -18.5 | 7.46 | 1.67 | 38.03 | 15.59 | 0.68 | 0 | 2.17 | 4.6 | 7.33 | 31.59 | 1.593478
15 | 70 | 663 | 0.8 | nSOD | 8.3 | 100 | 0.152 | 10.58824 | 15 | 14.7 | 0.037 | -18.5 | 7.46 | 1.67 | 38.03 | 15.59 | 0.68 | 0 | 2.17 | 4.6 | 7.33 | 31.59 | 1.593478
30 | 70 | 663 | 0.8 | nSOD | 8.3 | 100 | 0.148 | 12.94118 | 15 | 14.7 | 0.037 | -18.5 | 7.46 | 1.67 | 38.03 | 15.59 | 0.68 | 0 | 2.17 | 4.6 | 7.33 | 31.59 | 1.593478
45 | 70 | 663 | 0.8 | nSOD | 8.3 | 100 | 0.146 | 14.11765 | 15 | 14.7 | 0.037 | -18.5 | 7.46 | 1.67 | 38.03 | 15.59 | 0.68 | 0 | 2.17 | 4.6 | 7.33 | 31.59 | 1.593478
60 | 70 | 663 | 0.8 | nSOD | 8.3 | 100 | 0.142 | 16.47059 | 15 | 14.7 | 0.037 | -18.5 | 7.46 | 1.67 | 38.03 | 15.59 | 0.68 | 0 | 2.17 | 4.6 | 7.33 | 31.59 | 1.593478
75 | 70 | 663 | 0.8 | nSOD | 8.3 | 100 | 0.135 | 20.58824 | 15 | 14.7 | 0.037 | -18.5 | 7.46 | 1.67 | 38.03 | 15.59 | 0.68 | 0 | 2.17 | 4.6 | 7.33 | 31.59 | 1.593478
90 | 70 | 663 | 0.8 | nSOD | 8.3 | 100 | 0.129 | 24.11765 | 15 | 14.7 | 0.037 | -18.5 | 7.46 | 1.67 | 38.03 | 15.59 | 0.68 | 0 | 2.17 | 4.6 | 7.33 | 31.59 | 1.593478
105 | 70 | 663 | 0.8 | nSOD | 8.3 | 100 | 0.122 | 28.23529 | 15 | 14.7 | 0.037 | -18.5 | 7.46 | 1.67 | 38.03 | 15.59 | 0.68 | 0 | 2.17 | 4.6 | 7.33 | 31.59 | 1.593478
120 | 70 | 663 | 0.8 | nSOD | 8.3 | 100 | 0.117 | 31.17647 | 15 | 14.7 | 0.037 | -18.5 | 7.46 | 1.67 | 38.03 | 15.59 | 0.68 | 0 | 2.17 | 4.6 | 7.33 | 31.59 | 1.593478
150 | 70 | 663 | 0.8 | nSOD | 8.3 | 100 | 0.113 | 33.52941 | 15 | 14.7 | 0.037 | -18.5 | 7.46 | 1.67 | 38.03 | 15.59 | 0.68 | 0 | 2.17 | 4.6 | 7.33 | 31.59 | 1.593478
180 | 70 | 663 | 0.8 | nSOD | 8.3 | 100 | 0.11 | 35.29412 | 15 | 14.7 | 0.037 | -18.5 | 7.46 | 1.67 | 38.03 | 15.59 | 0.68 | 0 | 2.17 | 4.6 | 7.33 | 31.59 | 1.593478
210 | 70 | 663 | 0.8 | nSOD | 8.3 | 100 | 0.108 | 36.47059 | 15 | 14.7 | 0.037 | -18.5 | 7.46 | 1.67 | 38.03 | 15.59 | 0.68 | 0 | 2.17 | 4.6 | 7.33 | 31.59 | 1.593478
240 | 70 | 663 | 0.8 | nSOD | 8.3 | 100 | 0.107 | 37.05882 | 15 | 14.7 | 0.037 | -18.5 | 7.46 | 1.67 | 38.03 | 15.59 | 0.68 | 0 | 2.17 | 4.6 | 7.33 | 31.59 | 1.593478
0 | 70 | 590 | 1 | CuO-NPs | 8.3 | 100 | 0.571 | 0 | 2 | 37.1 | 0.011 | -2.6 | 7.39 | 2.22 | 40.52 | 0 | 29.02 | 11.66 | 0 | 0 | 0 | 18.8 | 0
15 | 70 | 590 | 1 | CuO-NPs | 8.3 | 100 | 0.554 | 2.977233 | 2 | 37.1 | 0.011 | -2.6 | 7.39 | 2.22 | 40.52 | 0 | 29.02 | 11.66 | 0 | 0 | 0 | 18.8 | 0
30 | 70 | 590 | 1 | CuO-NPs | 8.3 | 100 | 0.543 | 4.903678 | 2 | 37.1 | 0.011 | -2.6 | 7.39 | 2.22 | 40.52 | 0 | 29.02 | 11.66 | 0 | 0 | 0 | 18.8 | 0
45 | 70 | 590 | 1 | CuO-NPs | 8.3 | 100 | 0.528 | 7.530648 | 2 | 37.1 | 0.011 | -2.6 | 7.39 | 2.22 | 40.52 | 0 | 29.02 | 11.66 | 0 | 0 | 0 | 18.8 | 0
60 | 70 | 590 | 1 | CuO-NPs | 8.3 | 100 | 0.543 | 4.903678 | 2 | 37.1 | 0.011 | -2.6 | 7.39 | 2.22 | 40.52 | 0 | 29.02 | 11.66 | 0 | 0 | 0 | 18.8 | 0
75 | 70 | 590 | 1 | CuO-NPs | 8.3 | 100 | 0.56 | 1.926445 | 2 | 37.1 | 0.011 | -2.6 | 7.39 | 2.22 | 40.52 | 0 | 29.02 | 11.66 | 0 | 0 | 0 | 18.8 | 0
90 | 70 | 590 | 1 | CuO-NPs | 8.3 | 100 | 0.552 | 3.327496 | 2 | 37.1 | 0.011 | -2.6 | 7.39 | 2.22 | 40.52 | 0 | 29.02 | 11.66 | 0 | 0 | 0 | 18.8 | 0
105 | 70 | 590 | 1 | CuO-NPs | 8.3 | 100 | 0.529 | 7.355517 | 2 | 37.1 | 0.011 | -2.6 | 7.39 | 2.22 | 40.52 | 0 | 29.02 | 11.66 | 0 | 0 | 0 | 18.8 | 0
120 | 70 | 590 | 1 | CuO-NPs | 8.3 | 100 | 0.529 | 7.355517 | 2 | 37.1 | 0.011 | -2.6 | 7.39 | 2.22 | 40.52 | 0 | 29.02 | 11.66 | 0 | 0 | 0 | 18.8 | 0
150 | 70 | 590 | 1 | CuO-NPs | 8.3 | 100 | 0.535 | 6.304729 | 2 | 37.1 | 0.011 | -2.6 | 7.39 | 2.22 | 40.52 | 0 | 29.02 | 11.66 | 0 | 0 | 0 | 18.8 | 0
180 | 70 | 590 | 1 | CuO-NPs | 8.3 | 100 | 0.522 | 8.581436 | 2 | 37.1 | 0.011 | -2.6 | 7.39 | 2.22 | 40.52 | 0 | 29.02 | 11.66 | 0 | 0 | 0 | 18.8 | 0
210 | 70 | 590 | 1 | CuO-NPs | 8.3 | 100 | 0.564 | 1.225919 | 2 | 37.1 | 0.011 | -2.6 | 7.39 | 2.22 | 40.52 | 0 | 29.02 | 11.66 | 0 | 0 | 0 | 18.8 | 0
240 | 70 | 590 | 1 | CuO-NPs | 8.3 | 100 | 0.538 | 5.779335 | 2 | 37.1 | 0.011 | -2.6 | 7.39 | 2.22 | 40.52 | 0 | 29.02 | 11.66 | 0 | 0 | 0 | 18.8 | 0
0 | 70 | 663 | 1 | CuO-NPs | 8.3 | 100 | 0.193 | 0 | 2 | 37.1 | 0.011 | -2.6 | 7.39 | 2.22 | 40.52 | 0 | 29.02 | 11.66 | 0 | 0 | 0 | 18.8 | 0
15 | 70 | 663 | 1 | CuO-NPs | 8.3 | 100 | 0.179 | 7.253886 | 2 | 37.1 | 0.011 | -2.6 | 7.39 | 2.22 | 40.52 | 0 | 29.02 | 11.66 | 0 | 0 | 0 | 18.8 | 0
30 | 70 | 663 | 1 | CuO-NPs | 8.3 | 100 | 0.159 | 17.61658 | 2 | 37.1 | 0.011 | -2.6 | 7.39 | 2.22 | 40.52 | 0 | 29.02 | 11.66 | 0 | 0 | 0 | 18.8 | 0
45 | 70 | 663 | 1 | CuO-NPs | 8.3 | 100 | 0.181 | 6.217617 | 2 | 37.1 | 0.011 | -2.6 | 7.39 | 2.22 | 40.52 | 0 | 29.02 | 11.66 | 0 | 0 | 0 | 18.8 | 0
60 | 70 | 663 | 1 | CuO-NPs | 8.3 | 100 | 0.183 | 5.181347 | 2 | 37.1 | 0.011 | -2.6 | 7.39 | 2.22 | 40.52 | 0 | 29.02 | 11.66 | 0 | 0 | 0 | 18.8 | 0
75 | 70 | 663 | 1 | CuO-NPs | 8.3 | 100 | 0.188 | 2.590674 | 2 | 37.1 | 0.011 | -2.6 | 7.39 | 2.22 | 40.52 | 0 | 29.02 | 11.66 | 0 | 0 | 0 | 18.8 | 0
90 | 70 | 663 | 1 | CuO-NPs | 8.3 | 100 | 0.191 | 1.036269 | 2 | 37.1 | 0.011 | -2.6 | 7.39 | 2.22 | 40.52 | 0 | 29.02 | 11.66 | 0 | 0 | 0 | 18.8 | 0
105 | 70 | 663 | 1 | CuO-NPs | 8.3 | 100 | 0.179 | 7.253886 | 2 | 37.1 | 0.011 | -2.6 | 7.39 | 2.22 | 40.52 | 0 | 29.02 | 11.66 | 0 | 0 | 0 | 18.8 | 0
120 | 70 | 663 | 1 | CuO-NPs | 8.3 | 100 | 0.166 | 13.98964 | 2 | 37.1 | 0.011 | -2.6 | 7.39 | 2.22 | 40.52 | 0 | 29.02 | 11.66 | 0 | 0 | 0 | 18.8 | 0
150 | 70 | 663 | 1 | CuO-NPs | 8.3 | 100 | 0.181 | 6.217617 | 2 | 37.1 | 0.011 | -2.6 | 7.39 | 2.22 | 40.52 | 0 | 29.02 | 11.66 | 0 | 0 | 0 | 18.8 | 0
180 | 70 | 663 | 1 | CuO-NPs | 8.3 | 100 | 0.178 | 7.772021 | 2 | 37.1 | 0.011 | -2.6 | 7.39 | 2.22 | 40.52 | 0 | 29.02 | 11.66 | 0 | 0 | 0 | 18.8 | 0
210 | 70 | 663 | 1 | CuO-NPs | 8.3 | 100 | 0.146 | 24.35233 | 2 | 37.1 | 0.011 | -2.6 | 7.39 | 2.22 | 40.52 | 0 | 29.02 | 11.66 | 0 | 0 | 0 | 18.8 | 0
240 | 70 | 663 | 1 | CuO-NPs | 8.3 | 100 | 0.141 | 26.94301 | 2 | 37.1 | 0.011 | -2.6 | 7.39 | 2.22 | 40.52 | 0 | 29.02 | 11.66 | 0 | 0 | 0 | 18.8 | 0
0 | 70 | 590 | 0.8 | nSOD | 8.3 | 1000 | 0.107 | 1.834862 | 15 | 14.7 | 0.037 | -18.5 | 7.46 | 1.67 | 38.03 | 15.59 | 0.68 | 0 | 2.17 | 4.6 | 7.33 | 31.59 | 1.593478
15 | 70 | 590 | 0.8 | nSOD | 8.3 | 1000 | 0.1 | 8.256881 | 15 | 14.7 | 0.037 | -18.5 | 7.46 | 1.67 | 38.03 | 15.59 | 0.68 | 0 | 2.17 | 4.6 | 7.33 | 31.59 | 1.593478
30 | 70 | 590 | 0.8 | nSOD | 8.3 | 1000 | 0.093 | 14.6789 | 15 | 14.7 | 0.037 | -18.5 | 7.46 | 1.67 | 38.03 | 15.59 | 0.68 | 0 | 2.17 | 4.6 | 7.33 | 31.59 | 1.593478
45 | 70 | 590 | 0.8 | nSOD | 8.3 | 1000 | 0.089 | 18.34862 | 15 | 14.7 | 0.037 | -18.5 | 7.46 | 1.67 | 38.03 | 15.59 | 0.68 | 0 | 2.17 | 4.6 | 7.33 | 31.59 | 1.593478
60 | 70 | 590 | 0.8 | nSOD | 8.3 | 1000 | 0.085 | 22.01835 | 15 | 14.7 | 0.037 | -18.5 | 7.46 | 1.67 | 38.03 | 15.59 | 0.68 | 0 | 2.17 | 4.6 | 7.33 | 31.59 | 1.593478
75 | 70 | 590 | 0.8 | nSOD | 8.3 | 1000 | 0.081 | 25.68807 | 15 | 14.7 | 0.037 | -18.5 | 7.46 | 1.67 | 38.03 | 15.59 | 0.68 | 0 | 2.17 | 4.6 | 7.33 | 31.59 | 1.593478
90 | 70 | 590 | 0.8 | nSOD | 8.3 | 1000 | 0.076 | 30.27523 | 15 | 14.7 | 0.037 | -18.5 | 7.46 | 1.67 | 38.03 | 15.59 | 0.68 | 0 | 2.17 | 4.6 | 7.33 | 31.59 | 1.593478
105 | 70 | 590 | 0.8 | nSOD | 8.3 | 1000 | 0.069 | 36.69725 | 15 | 14.7 | 0.037 | -18.5 | 7.46 | 1.67 | 38.03 | 15.59 | 0.68 | 0 | 2.17 | 4.6 | 7.33 | 31.59 | 1.593478
120 | 70 | 590 | 0.8 | nSOD | 8.3 | 1000 | 0.062 | 43.11927 | 15 | 14.7 | 0.037 | -18.5 | 7.46 | 1.67 | 38.03 | 15.59 | 0.68 | 0 | 2.17 | 4.6 | 7.33 | 31.59 | 1.593478
150 | 70 | 590 | 0.8 | nSOD | 8.3 | 1000 | 0.057 | 47.70642 | 15 | 14.7 | 0.037 | -18.5 | 7.46 | 1.67 | 38.03 | 15.59 | 0.68 | 0 | 2.17 | 4.6 | 7.33 | 31.59 | 1.593478
180 | 70 | 590 | 0.8 | nSOD | 8.3 | 1000 | 0.055 | 49.54128 | 15 | 14.7 | 0.037 | -18.5 | 7.46 | 1.67 | 38.03 | 15.59 | 0.68 | 0 | 2.17 | 4.6 | 7.33 | 31.59 | 1.593478
210 | 70 | 590 | 0.8 | nSOD | 8.3 | 1000 | 0.052 | 52.29358 | 15 | 14.7 | 0.037 | -18.5 | 7.46 | 1.67 | 38.03 | 15.59 | 0.68 | 0 | 2.17 | 4.6 | 7.33 | 31.59 | 1.593478
240 | 70 | 590 | 0.8 | nSOD | 8.3 | 1000 | 0.049 | 55.04587 | 15 | 14.7 | 0.037 | -18.5 | 7.46 | 1.67 | 38.03 | 15.59 | 0.68 | 0 | 2.17 | 4.6 | 7.33 | 31.59 | 1.593478
0 | 70 | 663 | 0.8 | nSOD | 8.3 | 1000 | 0.154 | 9.411765 | 15 | 14.7 | 0.037 | -18.5 | 7.46 | 1.67 | 38.03 | 15.59 | 0.68 | 0 | 2.17 | 4.6 | 7.33 | 31.59 | 1.593478
15 | 70 | 663 | 0.8 | nSOD | 8.3 | 1000 | 0.151 | 11.17647 | 15 | 14.7 | 0.037 | -18.5 | 7.46 | 1.67 | 38.03 | 15.59 | 0.68 | 0 | 2.17 | 4.6 | 7.33 | 31.59 | 1.593478
30 | 70 | 663 | 0.8 | nSOD | 8.3 | 1000 | 0.144 | 15.29412 | 15 | 14.7 | 0.037 | -18.5 | 7.46 | 1.67 | 38.03 | 15.59 | 0.68 | 0 | 2.17 | 4.6 | 7.33 | 31.59 | 1.593478
45 | 70 | 663 | 0.8 | nSOD | 8.3 | 1000 | 0.142 | 16.47059 | 15 | 14.7 | 0.037 | -18.5 | 7.46 | 1.67 | 38.03 | 15.59 | 0.68 | 0 | 2.17 | 4.6 | 7.33 | 31.59 | 1.593478
60 | 70 | 663 | 0.8 | nSOD | 8.3 | 1000 | 0.137 | 19.41176 | 15 | 14.7 | 0.037 | -18.5 | 7.46 | 1.67 | 38.03 | 15.59 | 0.68 | 0 | 2.17 | 4.6 | 7.33 | 31.59 | 1.593478
75 | 70 | 663 | 0.8 | nSOD | 8.3 | 1000 | 0.127 | 25.29412 | 15 | 14.7 | 0.037 | -18.5 | 7.46 | 1.67 | 38.03 | 15.59 | 0.68 | 0 | 2.17 | 4.6 | 7.33 | 31.59 | 1.593478
90 | 70 | 663 | 0.8 | nSOD | 8.3 | 1000 | 0.121 | 28.82353 | 15 | 14.7 | 0.037 | -18.5 | 7.46 | 1.67 | 38.03 | 15.59 | 0.68 | 0 | 2.17 | 4.6 | 7.33 | 31.59 | 1.593478
105 | 70 | 663 | 0.8 | nSOD | 8.3 | 1000 | 0.115 | 32.35294 | 15 | 14.7 | 0.037 | -18.5 | 7.46 | 1.67 | 38.03 | 15.59 | 0.68 | 0 | 2.17 | 4.6 | 7.33 | 31.59 | 1.593478
120 | 70 | 663 | 0.8 | nSOD | 8.3 | 1000 | 0.112 | 34.11765 | 15 | 14.7 | 0.037 | -18.5 | 7.46 | 1.67 | 38.03 | 15.59 | 0.68 | 0 | 2.17 | 4.6 | 7.33 | 31.59 | 1.593478
150 | 70 | 663 | 0.8 | nSOD | 8.3 | 1000 | 0.107 | 37.05882 | 15 | 14.7 | 0.037 | -18.5 | 7.46 | 1.67 | 38.03 | 15.59 | 0.68 | 0 | 2.17 | 4.6 | 7.33 | 31.59 | 1.593478
180 | 70 | 663 | 0.8 | nSOD | 8.3 | 1000 | 0.105 | 38.23529 | 15 | 14.7 | 0.037 | -18.5 | 7.46 | 1.67 | 38.03 | 15.59 | 0.68 | 0 | 2.17 | 4.6 | 7.33 | 31.59 | 1.593478
210 | 70 | 663 | 0.8 | nSOD | 8.3 | 1000 | 0.103 | 39.41176 | 15 | 14.7 | 0.037 | -18.5 | 7.46 | 1.67 | 38.03 | 15.59 | 0.68 | 0 | 2.17 | 4.6 | 7.33 | 31.59 | 1.593478
240 | 70 | 663 | 0.8 | nSOD | 8.3 | 1000 | 0.102 | 40 | 15 | 14.7 | 0.037 | -18.5 | 7.46 | 1.67 | 38.03 | 15.59 | 0.68 | 0 | 2.17 | 4.6 | 7.33 | 31.59 | 1.593478
0 | 70 | 590 | 0.8 | CuO-NPs | 8.3 | 1000 | 0.337 | 0 | 2 | 37.1 | 0.011 | -2.6 | 7.39 | 2.22 | 40.52 | 0 | 29.02 | 11.66 | 0 | 0 | 0 | 18.8 | 0
30 | 70 | 590 | 0.8 | CuO-NPs | 8.3 | 1000 | 0.332 | 1.48368 | 2 | 37.1 | 0.011 | -2.6 | 7.39 | 2.22 | 40.52 | 0 | 29.02 | 11.66 | 0 | 0 | 0 | 18.8 | 0
60 | 70 | 590 | 0.8 | CuO-NPs | 8.3 | 1000 | 0.321 | 4.747774 | 2 | 37.1 | 0.011 | -2.6 | 7.39 | 2.22 | 40.52 | 0 | 29.02 | 11.66 | 0 | 0 | 0 | 18.8 | 0
90 | 70 | 590 | 0.8 | CuO-NPs | 8.3 | 1000 | 0.317 | 5.934718 | 2 | 37.1 | 0.011 | -2.6 | 7.39 | 2.22 | 40.52 | 0 | 29.02 | 11.66 | 0 | 0 | 0 | 18.8 | 0
120 | 70 | 590 | 0.8 | CuO-NPs | 8.3 | 1000 | 0.315 | 6.52819 | 2 | 37.1 | 0.011 | -2.6 | 7.39 | 2.22 | 40.52 | 0 | 29.02 | 11.66 | 0 | 0 | 0 | 18.8 | 0
150 | 70 | 590 | 0.8 | CuO-NPs | 8.3 | 1000 | 0.312 | 7.418398 | 2 | 37.1 | 0.011 | -2.6 | 7.39 | 2.22 | 40.52 | 0 | 29.02 | 11.66 | 0 | 0 | 0 | 18.8 | 0
180 | 70 | 590 | 0.8 | CuO-NPs | 8.3 | 1000 | 0.309 | 8.308605 | 2 | 37.1 | 0.011 | -2.6 | 7.39 | 2.22 | 40.52 | 0 | 29.02 | 11.66 | 0 | 0 | 0 | 18.8 | 0
210 | 70 | 590 | 0.8 | CuO-NPs | 8.3 | 1000 | 0.308 | 8.605341 | 2 | 37.1 | 0.011 | -2.6 | 7.39 | 2.22 | 40.52 | 0 | 29.02 | 11.66 | 0 | 0 | 0 | 18.8 | 0
240 | 70 | 590 | 0.8 | CuO-NPs | 8.3 | 1000 | 0.306 | 9.198813 | 2 | 37.1 | 0.011 | -2.6 | 7.39 | 2.22 | 40.52 | 0 | 29.02 | 11.66 | 0 | 0 | 0 | 18.8 | 0
0 | 70 | 663 | 0.8 | CuO-NPs | 8.3 | 1000 | 0.482 | 0 | 2 | 37.1 | 0.011 | -2.6 | 7.39 | 2.22 | 40.52 | 0 | 29.02 | 11.66 | 0 | 0 | 0 | 18.8 | 0
30 | 70 | 663 | 0.8 | CuO-NPs | 8.3 | 1000 | 0.433 | 10.16598 | 2 | 37.1 | 0.011 | -2.6 | 7.39 | 2.22 | 40.52 | 0 | 29.02 | 11.66 | 0 | 0 | 0 | 18.8 | 0
60 | 70 | 663 | 0.8 | CuO-NPs | 8.3 | 1000 | 0.41 | 14.93776 | 2 | 37.1 | 0.011 | -2.6 | 7.39 | 2.22 | 40.52 | 0 | 29.02 | 11.66 | 0 | 0 | 0 | 18.8 | 0
90 | 70 | 663 | 0.8 | CuO-NPs | 8.3 | 1000 | 0.387 | 19.70954 | 2 | 37.1 | 0.011 | -2.6 | 7.39 | 2.22 | 40.52 | 0 | 29.02 | 11.66 | 0 | 0 | 0 | 18.8 | 0
120 | 70 | 663 | 0.8 | CuO-NPs | 8.3 | 1000 | 0.362 | 24.89627 | 2 | 37.1 | 0.011 | -2.6 | 7.39 | 2.22 | 40.52 | 0 | 29.02 | 11.66 | 0 | 0 | 0 | 18.8 | 0
150 | 70 | 663 | 0.8 | CuO-NPs | 8.3 | 1000 | 0.35 | 27.38589 | 2 | 37.1 | 0.011 | -2.6 | 7.39 | 2.22 | 40.52 | 0 | 29.02 | 11.66 | 0 | 0 | 0 | 18.8 | 0
180 | 70 | 663 | 0.8 | CuO-NPs | 8.3 | 1000 | 0.322 | 33.19502 | 2 | 37.1 | 0.011 | -2.6 | 7.39 | 2.22 | 40.52 | 0 | 29.02 | 11.66 | 0 | 0 | 0 | 18.8 | 0
210 | 70 | 663 | 0.8 | CuO-NPs | 8.3 | 1000 | 0.319 | 33.81743 | 2 | 37.1 | 0.011 | -2.6 | 7.39 | 2.22 | 40.52 | 0 | 29.02 | 11.66 | 0 | 0 | 0 | 18.8 | 0
240 | 70 | 663 | 0.8 | CuO-NPs | 8.3 | 1000 | 0.312 | 35.26971 | 2 | 37.1 | 0.011 | -2.6 | 7.39 | 2.22 | 40.52 | 0 | 29.02 | 11.66 | 0 | 0 | 0 | 18.8 | 0
0 | 70 | 590 | 1 | nSOD | 8.3 | 100 | 0.521 | 0 | 16 | 12.1 | 0.034 | -34 | 8.3 | 1.65 | 7.62 | 0 | 0 | 0 | 8.83 | 11.11 | 12.07 | 60.37 | 1.086409
30 | 70 | 590 | 1 | nSOD | 8.3 | 100 | 0.467 | 10.36468 | 16 | 12.1 | 0.034 | -34 | 8.3 | 1.65 | 7.62 | 0 | 0 | 0 | 8.83 | 11.11 | 12.07 | 60.37 | 1.086409
60 | 70 | 590 | 1 | nSOD | 8.3 | 100 | 0.432 | 17.08253 | 16 | 12.1 | 0.034 | -34 | 8.3 | 1.65 | 7.62 | 0 | 0 | 0 | 8.83 | 11.11 | 12.07 | 60.37 | 1.086409
100 | 70 | 590 | 1 | nSOD | 8.3 | 100 | 0.411 | 21.11324 | 16 | 12.1 | 0.034 | -34 | 8.3 | 1.65 | 7.62 | 0 | 0 | 0 | 8.83 | 11.11 | 12.07 | 60.37 | 1.086409
120 | 70 | 590 | 1 | nSOD | 8.3 | 100 | 0.402 | 22.84069 | 16 | 12.1 | 0.034 | -34 | 8.3 | 1.65 | 7.62 | 0 | 0 | 0 | 8.83 | 11.11 | 12.07 | 60.37 | 1.086409
150 | 70 | 590 | 1 | nSOD | 8.3 | 100 | 0.361 | 30.71017 | 16 | 12.1 | 0.034 | -34 | 8.3 | 1.65 | 7.62 | 0 | 0 | 0 | 8.83 | 11.11 | 12.07 | 60.37 | 1.086409
180 | 70 | 590 | 1 | nSOD | 8.3 | 100 | 0.355 | 31.8618 | 16 | 12.1 | 0.034 | -34 | 8.3 | 1.65 | 7.62 | 0 | 0 | 0 | 8.83 | 11.11 | 12.07 | 60.37 | 1.086409
210 | 70 | 590 | 1 | nSOD | 8.3 | 100 | 0.333 | 36.08445 | 16 | 12.1 | 0.034 | -34 | 8.3 | 1.65 | 7.62 | 0 | 0 | 0 | 8.83 | 11.11 | 12.07 | 60.37 | 1.086409
240 | 70 | 590 | 1 | nSOD | 8.3 | 100 | 0.317 | 39.15547 | 16 | 12.1 | 0.034 | -34 | 8.3 | 1.65 | 7.62 | 0 | 0 | 0 | 8.83 | 11.11 | 12.07 | 60.37 | 1.086409
0 | 70 | 663 | 1 | nSOD | 8.3 | 100 | 0.21 | 0 | 16 | 12.1 | 0.034 | -34 | 8.3 | 1.65 | 7.62 | 0 | 0 | 0 | 8.83 | 11.11 | 12.07 | 60.37 | 1.086409
30 | 70 | 663 | 1 | nSOD | 8.3 | 100 | 0.206 | 1.904762 | 16 | 12.1 | 0.034 | -34 | 8.3 | 1.65 | 7.62 | 0 | 0 | 0 | 8.83 | 11.11 | 12.07 | 60.37 | 1.086409
60 | 70 | 663 | 1 | nSOD | 8.3 | 100 | 0.188 | 10.47619 | 16 | 12.1 | 0.034 | -34 | 8.3 | 1.65 | 7.62 | 0 | 0 | 0 | 8.83 | 11.11 | 12.07 | 60.37 | 1.086409
100 | 70 | 663 | 1 | nSOD | 8.3 | 100 | 0.165 | 21.42857 | 16 | 12.1 | 0.034 | -34 | 8.3 | 1.65 | 7.62 | 0 | 0 | 0 | 8.83 | 11.11 | 12.07 | 60.37 | 1.086409
120 | 70 | 663 | 1 | nSOD | 8.3 | 100 | 0.155 | 26.19048 | 16 | 12.1 | 0.034 | -34 | 8.3 | 1.65 | 7.62 | 0 | 0 | 0 | 8.83 | 11.11 | 12.07 | 60.37 | 1.086409
150 | 70 | 663 | 1 | nSOD | 8.3 | 100 | 0.148 | 29.52381 | 16 | 12.1 | 0.034 | -34 | 8.3 | 1.65 | 7.62 | 0 | 0 | 0 | 8.83 | 11.11 | 12.07 | 60.37 | 1.086409
180 | 70 | 663 | 1 | nSOD | 8.3 | 100 | 0.142 | 32.38095 | 16 | 12.1 | 0.034 | -34 | 8.3 | 1.65 | 7.62 | 0 | 0 | 0 | 8.83 | 11.11 | 12.07 | 60.37 | 1.086409
210 | 70 | 663 | 1 | nSOD | 8.3 | 100 | 0.14 | 33.33333 | 16 | 12.1 | 0.034 | -34 | 8.3 | 1.65 | 7.62 | 0 | 0 | 0 | 8.83 | 11.11 | 12.07 | 60.37 | 1.086409
240 | 70 | 663 | 1 | nSOD | 8.3 | 100 | 0.138 | 34.28571 | 16 | 12.1 | 0.034 | -34 | 8.3 | 1.65 | 7.62 | 0 | 0 | 0 | 8.83 | 11.11 | 12.07 | 60.37 | 1.086409
0 | 70 | 590 | 0.8 | nSOD | 8.3 | 1000 | 0.107 | 0 | 15 | 14.7 | 0.037 | -18.5 | 7.46 | 1.67 | 38.03 | 15.51 | 0.68 | 0 | 2.17 | 4.6 | 7.33 | 31.51 | 1.510348
15 | 70 | 590 | 0.8 | nSOD | 8.3 | 1000 | 0.102 | 4.672897 | 15 | 14.7 | 0.037 | -18.5 | 7.46 | 1.67 | 38.03 | 15.51 | 0.68 | 0 | 2.17 | 4.6 | 7.33 | 31.51 | 1.510348
30 | 70 | 590 | 0.8 | nSOD | 8.3 | 1000 | 0.099 | 7.476636 | 15 | 14.7 | 0.037 | -18.5 | 7.46 | 1.67 | 38.03 | 15.51 | 0.68 | 0 | 2.17 | 4.6 | 7.33 | 31.51 | 1.510348
45 | 70 | 590 | 0.8 | nSOD | 8.3 | 1000 | 0.081 | 24.29907 | 15 | 14.7 | 0.037 | -18.5 | 7.46 | 1.67 | 38.03 | 15.51 | 0.68 | 0 | 2.17 | 4.6 | 7.33 | 31.51 | 1.510348
60 | 70 | 590 | 0.8 | nSOD | 8.3 | 1000 | 0.085 | 20.56075 | 15 | 14.7 | 0.037 | -18.5 | 7.46 | 1.67 | 38.03 | 15.51 | 0.68 | 0 | 2.17 | 4.6 | 7.33 | 31.51 | 1.510348
75 | 70 | 590 | 0.8 | nSOD | 8.3 | 1000 | 0.081 | 24.29907 | 15 | 14.7 | 0.037 | -18.5 | 7.46 | 1.67 | 38.03 | 15.51 | 0.68 | 0 | 2.17 | 4.6 | 7.33 | 31.51 | 1.510348
100 | 70 | 590 | 0.8 | nSOD | 8.3 | 1000 | 0.076 | 28.97196 | 15 | 14.7 | 0.037 | -18.5 | 7.46 | 1.67 | 38.03 | 15.51 | 0.68 | 0 | 2.17 | 4.6 | 7.33 | 31.51 | 1.510348
105 | 70 | 590 | 0.8 | nSOD | 8.3 | 1000 | 0.061 | 42.99065 | 15 | 14.7 | 0.037 | -18.5 | 7.46 | 1.67 | 38.03 | 15.51 | 0.68 | 0 | 2.17 | 4.6 | 7.33 | 31.51 | 1.510348
120 | 70 | 590 | 0.8 | nSOD | 8.3 | 1000 | 0.062 | 42.05607 | 15 | 14.7 | 0.037 | -18.5 | 7.46 | 1.67 | 38.03 | 15.51 | 0.68 | 0 | 2.17 | 4.6 | 7.33 | 31.51 | 1.510348
150 | 70 | 590 | 0.8 | nSOD | 8.3 | 1000 | 0.057 | 46.72897 | 15 | 14.7 | 0.037 | -18.5 | 7.46 | 1.67 | 38.03 | 15.51 | 0.68 | 0 | 2.17 | 4.6 | 7.33 | 31.51 | 1.510348
180 | 70 | 590 | 0.8 | nSOD | 8.3 | 1000 | 0.055 | 48.59813 | 15 | 14.7 | 0.037 | -18.5 | 7.46 | 1.67 | 38.03 | 15.51 | 0.68 | 0 | 2.17 | 4.6 | 7.33 | 31.51 | 1.510348
210 | 70 | 590 | 0.8 | nSOD | 8.3 | 1000 | 0.054 | 49.53271 | 15 | 14.7 | 0.037 | -18.5 | 7.46 | 1.67 | 38.03 | 15.51 | 0.68 | 0 | 2.17 | 4.6 | 7.33 | 31.51 | 1.510348
240 | 70 | 590 | 0.8 | nSOD | 8.3 | 1000 | 0.053 | 50.46729 | 15 | 14.7 | 0.037 | -18.5 | 7.46 | 1.67 | 38.03 | 15.51 | 0.68 | 0 | 2.17 | 4.6 | 7.33 | 31.51 | 1.510348
0 | 70 | 663 | 0.8 | nSOD | 8.3 | 1000 | 0.154 | 9.411765 | 15 | 14.7 | 0.037 | -18.5 | 7.46 | 1.67 | 38.03 | 15.51 | 0.68 | 0 | 2.17 | 4.6 | 7.33 | 31.51 | 1.510348
15 | 70 | 663 | 0.8 | nSOD | 8.3 | 1000 | 0.151 | 11.17647 | 15 | 14.7 | 0.037 | -18.5 | 7.46 | 1.67 | 38.03 | 15.51 | 0.68 | 0 | 2.17 | 4.6 | 7.33 | 31.51 | 1.510348
30 | 70 | 663 | 0.8 | nSOD | 8.3 | 1000 | 0.144 | 15.29412 | 15 | 14.7 | 0.037 | -18.5 | 7.46 | 1.67 | 38.03 | 15.51 | 0.68 | 0 | 2.17 | 4.6 | 7.33 | 31.51 | 1.510348
45 | 70 | 663 | 0.8 | nSOD | 8.3 | 1000 | 0.142 | 16.47059 | 15 | 14.7 | 0.037 | -18.5 | 7.46 | 1.67 | 38.03 | 15.51 | 0.68 | 0 | 2.17 | 4.6 | 7.33 | 31.51 | 1.510348
60 | 70 | 663 | 0.8 | nSOD | 8.3 | 1000 | 0.137 | 19.41176 | 15 | 14.7 | 0.037 | -18.5 | 7.46 | 1.67 | 38.03 | 15.51 | 0.68 | 0 | 2.17 | 4.6 | 7.33 | 31.51 | 1.510348
75 | 70 | 663 | 0.8 | nSOD | 8.3 | 1000 | 0.127 | 25.29412 | 15 | 14.7 | 0.037 | -18.5 | 7.46 | 1.67 | 38.03 | 15.51 | 0.68 | 0 | 2.17 | 4.6 | 7.33 | 31.51 | 1.510348
100 | 70 | 663 | 0.8 | nSOD | 8.3 | 1000 | 0.121 | 28.82353 | 15 | 14.7 | 0.037 | -18.5 | 7.46 | 1.67 | 38.03 | 15.51 | 0.68 | 0 | 2.17 | 4.6 | 7.33 | 31.51 | 1.510348
105 | 70 | 663 | 0.8 | nSOD | 8.3 | 1000 | 0.115 | 32.35294 | 15 | 14.7 | 0.037 | -18.5 | 7.46 | 1.67 | 38.03 | 15.51 | 0.68 | 0 | 2.17 | 4.6 | 7.33 | 31.51 | 1.510348
120 | 70 | 663 | 0.8 | nSOD | 8.3 | 1000 | 0.112 | 34.11765 | 15 | 14.7 | 0.037 | -18.5 | 7.46 | 1.67 | 38.03 | 15.51 | 0.68 | 0 | 2.17 | 4.6 | 7.33 | 31.51 | 1.510348
150 | 70 | 663 | 0.8 | nSOD | 8.3 | 1000 | 0.107 | 37.05882 | 15 | 14.7 | 0.037 | -18.5 | 7.46 | 1.67 | 38.03 | 15.51 | 0.68 | 0 | 2.17 | 4.6 | 7.33 | 31.51 | 1.510348
180 | 70 | 663 | 0.8 | nSOD | 8.3 | 1000 | 0.105 | 38.23529 | 15 | 14.7 | 0.037 | -18.5 | 7.46 | 1.67 | 38.03 | 15.51 | 0.68 | 0 | 2.17 | 4.6 | 7.33 | 31.51 | 1.510348
210 | 70 | 663 | 0.8 | nSOD | 8.3 | 1000 | 0.103 | 39.41176 | 15 | 14.7 | 0.037 | -18.5 | 7.46 | 1.67 | 38.03 | 15.51 | 0.68 | 0 | 2.17 | 4.6 | 7.33 | 31.51 | 1.510348
240 | 70 | 663 | 0.8 | nSOD | 8.3 | 1000 | 0.102 | 40 | 15 | 14.7 | 0.037 | -18.5 | 7.46 | 1.67 | 38.03 | 15.51 | 0.68 | 0 | 2.17 | 4.6 | 7.33 | 31.51 | 1.510348
0 | 70 | 590 | 0.8 | CuO-NPs | 8.3 | 1000 | 0.337 | 0 | 2 | 37.1 | 0.011 | -2.6 | 7.31 | 2.22 | 40.52 | 0 | 210.02 | 11.66 | 0 | 0 | 0 | 18.8 | 0
30 | 70 | 590 | 0.8 | CuO-NPs | 8.3 | 1000 | 0.332 | 1.48368 | 2 | 37.1 | 0.011 | -2.6 | 7.31 | 2.22 | 40.52 | 0 | 210.02 | 11.66 | 0 | 0 | 0 | 18.8 | 0
60 | 70 | 590 | 0.8 | CuO-NPs | 8.3 | 1000 | 0.321 | 4.747774 | 2 | 37.1 | 0.011 | -2.6 | 7.31 | 2.22 | 40.52 | 0 | 210.02 | 11.66 | 0 | 0 | 0 | 18.8 | 0
100 | 70 | 590 | 0.8 | CuO-NPs | 8.3 | 1000 | 0.317 | 5.934718 | 2 | 37.1 | 0.011 | -2.6 | 7.31 | 2.22 | 40.52 | 0 | 210.02 | 11.66 | 0 | 0 | 0 | 18.8 | 0
120 | 70 | 590 | 0.8 | CuO-NPs | 8.3 | 1000 | 0.315 | 6.52819 | 2 | 37.1 | 0.011 | -2.6 | 7.31 | 2.22 | 40.52 | 0 | 210.02 | 11.66 | 0 | 0 | 0 | 18.8 | 0
150 | 70 | 590 | 0.8 | CuO-NPs | 8.3 | 1000 | 0.312 | 7.418398 | 2 | 37.1 | 0.011 | -2.6 | 7.31 | 2.22 | 40.52 | 0 | 210.02 | 11.66 | 0 | 0 | 0 | 18.8 | 0
180 | 70 | 590 | 0.8 | CuO-NPs | 8.3 | 1000 | 0.301 | 10.68249 | 2 | 37.1 | 0.011 | -2.6 | 7.31 | 2.22 | 40.52 | 0 | 210.02 | 11.66 | 0 | 0 | 0 | 18.8 | 0
210 | 70 | 590 | 0.8 | CuO-NPs | 8.3 | 1000 | 0.308 | 8.605341 | 2 | 37.1 | 0.011 | -2.6 | 7.31 | 2.22 | 40.52 | 0 | 210.02 | 11.66 | 0 | 0 | 0 | 18.8 | 0
240 | 70 | 590 | 0.8 | CuO-NPs | 8.3 | 1000 | 0.306 | 9.198813 | 2 | 37.1 | 0.011 | -2.6 | 7.31 | 2.22 | 40.52 | 0 | 210.02 | 11.66 | 0 | 0 | 0 | 18.8 | 0
0 | 70 | 663 | 0.8 | CuO-NPs | 8.3 | 1000 | 0.482 | 0 | 2 | 37.1 | 0.011 | -2.6 | 7.31 | 2.22 | 40.52 | 0 | 210.02 | 11.66 | 0 | 0 | 0 | 18.8 | 0
30 | 70 | 663 | 0.8 | CuO-NPs | 8.3 | 1000 | 0.433 | 10.16598 | 2 | 37.1 | 0.011 | -2.6 | 7.31 | 2.22 | 40.52 | 0 | 210.02 | 11.66 | 0 | 0 | 0 | 18.8 | 0
60 | 70 | 663 | 0.8 | CuO-NPs | 8.3 | 1000 | 0.41 | 14.93776 | 2 | 37.1 | 0.011 | -2.6 | 7.31 | 2.22 | 40.52 | 0 | 210.02 | 11.66 | 0 | 0 | 0 | 18.8 | 0
100 | 70 | 663 | 0.8 | CuO-NPs | 8.3 | 1000 | 0.387 | 19.70954 | 2 | 37.1 | 0.011 | -2.6 | 7.31 | 2.22 | 40.52 | 0 | 210.02 | 11.66 | 0 | 0 | 0 | 18.8 | 0
120 | 70 | 663 | 0.8 | CuO-NPs | 8.3 | 1000 | 0.362 | 24.89627 | 2 | 37.1 | 0.011 | -2.6 | 7.31 | 2.22 | 40.52 | 0 | 210.02 | 11.66 | 0 | 0 | 0 | 18.8 | 0
150 | 70 | 663 | 0.8 | CuO-NPs | 8.3 | 1000 | 0.35 | 27.38589 | 2 | 37.1 | 0.011 | -2.6 | 7.31 | 2.22 | 40.52 | 0 | 210.02 | 11.66 | 0 | 0 | 0 | 18.8 | 0
180 | 70 | 663 | 0.8 | CuO-NPs | 8.3 | 1000 | 0.322 | 33.19502 | 2 | 37.1 | 0.011 | -2.6 | 7.31 | 2.22 | 40.52 | 0 | 210.02 | 11.66 | 0 | 0 | 0 | 18.8 | 0
210 | 70 | 663 | 0.8 | CuO-NPs | 8.3 | 1000 | 0.311 | 35.47718 | 2 | 37.1 | 0.011 | -2.6 | 7.31 | 2.22 | 40.52 | 0 | 210.02 | 11.66 | 0 | 0 | 0 | 18.8 | 0
240 | 70 | 663 | 0.8 | CuO-NPs | 8.3 | 1000 | 0.312 | 35.26971 | 2 | 37.1 | 0.011 | -2.6 | 7.31 | 2.22 | 40.52 | 0 | 210.02 | 11.66 | 0 | 0 | 0 | 18.8 | 0
0 | 70 | 590 | 0.5 | CuO-NPs | 8.3 | 100 | 0.33 | 2.077151 | 2 | 37.1 | 0.011 | -2.6 | 7.31 | 2.22 | 40.52 | 0 | 210.02 | 11.66 | 0 | 0 | 0 | 18.8 | 0
30 | 70 | 590 | 0.5 | CuO-NPs | 8.3 | 100 | 0.33 | 2.077151 | 2 | 37.1 | 0.011 | -2.6 | 7.31 | 2.22 | 40.52 | 0 | 210.02 | 11.66 | 0 | 0 | 0 | 18.8 | 0
60 | 70 | 590 | 0.5 | CuO-NPs | 8.3 | 100 | 0.321 | 4.747774 | 2 | 37.1 | 0.011 | -2.6 | 7.31 | 2.22 | 40.52 | 0 | 210.02 | 11.66 | 0 | 0 | 0 | 18.8 | 0
100 | 70 | 590 | 0.5 | CuO-NPs | 8.3 | 100 | 0.328 | 2.670623 | 2 | 37.1 | 0.011 | -2.6 | 7.31 | 2.22 | 40.52 | 0 | 210.02 | 11.66 | 0 | 0 | 0 | 18.8 | 0
120 | 70 | 590 | 0.5 | CuO-NPs | 8.3 | 100 | 0.327 | 2.967359 | 2 | 37.1 | 0.011 | -2.6 | 7.31 | 2.22 | 40.52 | 0 | 210.02 | 11.66 | 0 | 0 | 0 | 18.8 | 0
150 | 70 | 590 | 0.5 | CuO-NPs | 8.3 | 100 | 0.325 | 3.560831 | 2 | 37.1 | 0.011 | -2.6 | 7.31 | 2.22 | 40.52 | 0 | 210.02 | 11.66 | 0 | 0 | 0 | 18.8 | 0
180 | 70 | 590 | 0.5 | CuO-NPs | 8.3 | 100 | 0.323 | 4.154303 | 2 | 37.1 | 0.011 | -2.6 | 7.31 | 2.22 | 40.52 | 0 | 210.02 | 11.66 | 0 | 0 | 0 | 18.8 | 0
210 | 70 | 590 | 0.5 | CuO-NPs | 8.3 | 100 | 0.322 | 4.451039 | 2 | 37.1 | 0.011 | -2.6 | 7.31 | 2.22 | 40.52 | 0 | 210.02 | 11.66 | 0 | 0 | 0 | 18.8 | 0
240 | 70 | 590 | 0.5 | CuO-NPs | 8.3 | 100 | 0.321 | 4.747774 | 2 | 37.1 | 0.011 | -2.6 | 7.31 | 2.22 | 40.52 | 0 | 210.02 | 11.66 | 0 | 0 | 0 | 18.8 | 0
0 | 70 | 663 | 0.5 | CuO-NPs | 8.3 | 100 | 0.431 | 10.58091 | 2 | 37.1 | 0.011 | -2.6 | 7.31 | 2.22 | 40.52 | 0 | 210.02 | 11.66 | 0 | 0 | 0 | 18.8 | 0
30 | 70 | 663 | 0.5 | CuO-NPs | 8.3 | 100 | 0.437 | 9.3361 | 2 | 37.1 | 0.011 | -2.6 | 7.31 | 2.22 | 40.52 | 0 | 210.02 | 11.66 | 0 | 0 | 0 | 18.8 | 0
60 | 70 | 663 | 0.5 | CuO-NPs | 8.3 | 100 | 0.432 | 10.37344 | 2 | 37.1 | 0.011 | -2.6 | 7.31 | 2.22 | 40.52 | 0 | 210.02 | 11.66 | 0 | 0 | 0 | 18.8 | 0
100 | 70 | 663 | 0.5 | CuO-NPs | 8.3 | 100 | 0.421 | 12.6556 | 2 | 37.1 | 0.011 | -2.6 | 7.31 | 2.22 | 40.52 | 0 | 210.02 | 11.66 | 0 | 0 | 0 | 18.8 | 0
120 | 70 | 663 | 0.5 | CuO-NPs | 8.3 | 100 | 0.421 | 12.6556 | 2 | 37.1 | 0.011 | -2.6 | 7.31 | 2.22 | 40.52 | 0 | 210.02 | 11.66 | 0 | 0 | 0 | 18.8 | 0
150 | 70 | 663 | 0.5 | CuO-NPs | 8.3 | 100 | 0.417 | 13.48548 | 2 | 37.1 | 0.011 | -2.6 | 7.31 | 2.22 | 40.52 | 0 | 210.02 | 11.66 | 0 | 0 | 0 | 18.8 | 0
180 | 70 | 663 | 0.5 | CuO-NPs | 8.3 | 100 | 0.412 | 14.52282 | 2 | 37.1 | 0.011 | -2.6 | 7.31 | 2.22 | 40.52 | 0 | 210.02 | 11.66 | 0 | 0 | 0 | 18.8 | 0
210 | 70 | 663 | 0.5 | CuO-NPs | 8.3 | 100 | 0.408 | 15.3527 | 2 | 37.1 | 0.011 | -2.6 | 7.31 | 2.22 | 40.52 | 0 | 210.02 | 11.66 | 0 | 0 | 0 | 18.8 | 0
240 | 70 | 663 | 0.5 | CuO-NPs | 8.3 | 100 | 0.401 | 16.80498 | 2 | 37.1 | 0.011 | -2.6 | 7.31 | 2.22 | 40.52 | 0 | 210.02 | 11.66 | 0 | 0 | 0 | 18.8 | 0
0 | 70 | 590 | 0.5 | nSOD | 8.3 | 100 | 0.109 | 0 | 15 | 14.7 | 0.037 | -18.5 | 7.46 | 1.67 | 38.03 | 15.51 | 0.68 | 0 | 2.17 | 4.6 | 7.33 | 31.51 | 1.510348
15 | 70 | 590 | 0.5 | nSOD | 8.3 | 100 | 0.107 | 1.834862 | 15 | 14.7 | 0.037 | -18.5 | 7.46 | 1.67 | 38.03 | 15.51 | 0.68 | 0 | 2.17 | 4.6 | 7.33 | 31.51 | 1.510348
30 | 70 | 590 | 0.5 | nSOD | 8.3 | 100 | 0.101 | 7.33945 | 15 | 14.7 | 0.037 | -18.5 | 7.46 | 1.67 | 38.03 | 15.51 | 0.68 | 0 | 2.17 | 4.6 | 7.33 | 31.51 | 1.510348
45 | 70 | 590 | 0.5 | nSOD | 8.3 | 100 | 0.094 | 13.76147 | 15 | 14.7 | 0.037 | -18.5 | 7.46 | 1.67 | 38.03 | 15.51 | 0.68 | 0 | 2.17 | 4.6 | 7.33 | 31.51 | 1.510348
60 | 70 | 590 | 0.5 | nSOD | 8.3 | 100 | 0.081 | 25.68807 | 15 | 14.7 | 0.037 | -18.5 | 7.46 | 1.67 | 38.03 | 15.51 | 0.68 | 0 | 2.17 | 4.6 | 7.33 | 31.51 | 1.510348
75 | 70 | 590 | 0.5 | nSOD | 8.3 | 100 | 0.086 | 21.10092 | 15 | 14.7 | 0.037 | -18.5 | 7.46 | 1.67 | 38.03 | 15.51 | 0.68 | 0 | 2.17 | 4.6 | 7.33 | 31.51 | 1.510348
100 | 70 | 590 | 0.5 | nSOD | 8.3 | 100 | 0.085 | 22.01835 | 15 | 14.7 | 0.037 | -18.5 | 7.46 | 1.67 | 38.03 | 15.51 | 0.68 | 0 | 2.17 | 4.6 | 7.33 | 31.51 | 1.510348
105 | 70 | 590 | 0.5 | nSOD | 8.3 | 100 | 0.083 | 23.85321 | 15 | 14.7 | 0.037 | -18.5 | 7.46 | 1.67 | 38.03 | 15.51 | 0.68 | 0 | 2.17 | 4.6 | 7.33 | 31.51 | 1.510348
120 | 70 | 590 | 0.5 | nSOD | 8.3 | 100 | 0.082 | 24.77064 | 15 | 14.7 | 0.037 | -18.5 | 7.46 | 1.67 | 38.03 | 15.51 | 0.68 | 0 | 2.17 | 4.6 | 7.33 | 31.51 | 1.510348
150 | 70 | 590 | 0.5 | nSOD | 8.3 | 100 | 0.081 | 25.68807 | 15 | 14.7 | 0.037 | -18.5 | 7.46 | 1.67 | 38.03 | 15.51 | 0.68 | 0 | 2.17 | 4.6 | 7.33 | 31.51 | 1.510348
180 | 70 | 590 | 0.5 | nSOD | 8.3 | 100 | 0.071 | 34.86239 | 15 | 14.7 | 0.037 | -18.5 | 7.46 | 1.67 | 38.03 | 15.51 | 0.68 | 0 | 2.17 | 4.6 | 7.33 | 31.51 | 1.510348
210 | 70 | 590 | 0.5 | nSOD | 8.3 | 100 | 0.077 | 29.3578 | 15 | 14.7 | 0.037 | -18.5 | 7.46 | 1.67 | 38.03 | 15.51 | 0.68 | 0 | 2.17 | 4.6 | 7.33 | 31.51 | 1.510348
240 | 70 | 590 | 0.5 | nSOD | 8.3 | 100 | 0.076 | 30.27523 | 15 | 14.7 | 0.037 | -18.5 | 7.46 | 1.67 | 38.03 | 15.51 | 0.68 | 0 | 2.17 | 4.6 | 7.33 | 31.51 | 1.510348
0 | 70 | 663 | 0.5 | nSOD | 8.3 | 100 | 0.166 | 0 | 15 | 14.7 | 0.037 | -18.5 | 7.46 | 1.67 | 38.03 | 15.51 | 0.68 | 0 | 2.17 | 4.6 | 7.33 | 31.51 | 1.510348
15 | 70 | 663 | 0.5 | nSOD | 8.3 | 100 | 0.153 | 7.831325 | 15 | 14.7 | 0.037 | -18.5 | 7.46 | 1.67 | 38.03 | 15.51 | 0.68 | 0 | 2.17 | 4.6 | 7.33 | 31.51 | 1.510348
30 | 70 | 663 | 0.5 | nSOD | 8.3 | 100 | 0.143 | 13.85542 | 15 | 14.7 | 0.037 | -18.5 | 7.46 | 1.67 | 38.03 | 15.51 | 0.68 | 0 | 2.17 | 4.6 | 7.33 | 31.51 | 1.510348
45 | 70 | 663 | 0.5 | nSOD | 8.3 | 100 | 0.142 | 14.45783 | 15 | 14.7 | 0.037 | -18.5 | 7.46 | 1.67 | 38.03 | 15.51 | 0.68 | 0 | 2.17 | 4.6 | 7.33 | 31.51 | 1.510348
60 | 70 | 663 | 0.5 | nSOD | 8.3 | 100 | 0.14 | 15.66265 | 15 | 14.7 | 0.037 | -18.5 | 7.46 | 1.67 | 38.03 | 15.51 | 0.68 | 0 | 2.17 | 4.6 | 7.33 | 31.51 | 1.510348
75 | 70 | 663 | 0.5 | nSOD | 8.3 | 100 | 0.138 | 16.86747 | 15 | 14.7 | 0.037 | -18.5 | 7.46 | 1.67 | 38.03 | 15.51 | 0.68 | 0 | 2.17 | 4.6 | 7.33 | 31.51 | 1.510348
100 | 70 | 663 | 0.5 | nSOD | 8.3 | 100 | 0.137 | 17.46988 | 15 | 14.7 | 0.037 | -18.5 | 7.46 | 1.67 | 38.03 | 15.51 | 0.68 | 0 | 2.17 | 4.6 | 7.33 | 31.51 | 1.510348
105 | 70 | 663 | 0.5 | nSOD | 8.3 | 100 | 0.135 | 18.6747 | 15 | 14.7 | 0.037 | -18.5 | 7.46 | 1.67 | 38.03 | 15.51 | 0.68 | 0 | 2.17 | 4.6 | 7.33 | 31.51 | 1.510348
120 | 70 | 663 | 0.5 | nSOD | 8.3 | 100 | 0.133 | 19.87952 | 15 | 14.7 | 0.037 | -18.5 | 7.46 | 1.67 | 38.03 | 15.51 | 0.68 | 0 | 2.17 | 4.6 | 7.33 | 31.51 | 1.510348
150 | 70 | 663 | 0.5 | nSOD | 8.3 | 100 | 0.132 | 20.48193 | 15 | 14.7 | 0.037 | -18.5 | 7.46 | 1.67 | 38.03 | 15.51 | 0.68 | 0 | 2.17 | 4.6 | 7.33 | 31.51 | 1.510348
180 | 70 | 663 | 0.5 | nSOD | 8.3 | 100 | 0.13 | 21.68675 | 15 | 14.7 | 0.037 | -18.5 | 7.46 | 1.67 | 38.03 | 15.51 | 0.68 | 0 | 2.17 | 4.6 | 7.33 | 31.51 | 1.510348
210 | 70 | 663 | 0.5 | nSOD | 8.3 | 100 | 0.126 | 24.09639 | 15 | 14.7 | 0.037 | -18.5 | 7.46 | 1.67 | 38.03 | 15.51 | 0.68 | 0 | 2.17 | 4.6 | 7.33 | 31.51 | 1.510348
240 | 70 | 663 | 0.5 | nSOD | 8.3 | 100 | 0.121 | 27.10843 | 15 | 14.7 | 0.037 | -18.5 | 7.46 | 1.67 | 38.03 | 15.51 | 0.68 | 0 | 2.17 | 4.6 | 7.33 | 31.51 | 1.510348
0 | 70 | 590 | 1 | CuO-NPs | 8.3 | 100 | 0.602 | 0 | 2 | 37.1 | 0.011 | -2.6 | 7.31 | 2.22 | 40.52 | 0 | 210.02 | 11.66 | 0 | 0 | 0 | 18.8 | 0
15 | 70 | 590 | 1 | CuO-NPs | 8.3 | 100 | 0.582 | 3.322259 | 2 | 37.1 | 0.011 | -2.6 | 7.31 | 2.22 | 40.52 | 0 | 210.02 | 11.66 | 0 | 0 | 0 | 18.8 | 0
30 | 70 | 590 | 1 | CuO-NPs | 8.3 | 100 | 0.576 | 4.318937 | 2 | 37.1 | 0.011 | -2.6 | 7.31 | 2.22 | 40.52 | 0 | 210.02 | 11.66 | 0 | 0 | 0 | 18.8 | 0
45 | 70 | 590 | 1 | CuO-NPs | 8.3 | 100 | 0.573 | 4.817276 | 2 | 37.1 | 0.011 | -2.6 | 7.31 | 2.22 | 40.52 | 0 | 210.02 | 11.66 | 0 | 0 | 0 | 18.8 | 0
60 | 70 | 590 | 1 | CuO-NPs | 8.3 | 100 | 0.57 | 5.315615 | 2 | 37.1 | 0.011 | -2.6 | 7.31 | 2.22 | 40.52 | 0 | 210.02 | 11.66 | 0 | 0 | 0 | 18.8 | 0
75 | 70 | 590 | 1 | CuO-NPs | 8.3 | 100 | 0.568 | 5.647841 | 2 | 37.1 | 0.011 | -2.6 | 7.31 | 2.22 | 40.52 | 0 | 210.02 | 11.66 | 0 | 0 | 0 | 18.8 | 0
100 | 70 | 590 | 1 | CuO-NPs | 8.3 | 100 | 0.566 | 5.980066 | 2 | 37.1 | 0.011 | -2.6 | 7.31 | 2.22 | 40.52 | 0 | 210.02 | 11.66 | 0 | 0 | 0 | 18.8 | 0
105 | 70 | 590 | 1 | CuO-NPs | 8.3 | 100 | 0.565 | 6.146179 | 2 | 37.1 | 0.011 | -2.6 | 7.31 | 2.22 | 40.52 | 0 | 210.02 | 11.66 | 0 | 0 | 0 | 18.8 | 0
120 | 70 | 590 | 1 | CuO-NPs | 8.3 | 100 | 0.563 | 6.478405 | 2 | 37.1 | 0.011 | -2.6 | 7.31 | 2.22 | 40.52 | 0 | 210.02 | 11.66 | 0 | 0 | 0 | 18.8 | 0
150 | 70 | 590 | 1 | CuO-NPs | 8.3 | 100 | 0.562 | 6.644518 | 2 | 37.1 | 0.011 | -2.6 | 7.31 | 2.22 | 40.52 | 0 | 210.02 | 11.66 | 0 | 0 | 0 | 18.8 | 0
180 | 70 | 590 | 1 | CuO-NPs | 8.3 | 100 | 0.56 | 6.976744 | 2 | 37.1 | 0.011 | -2.6 | 7.31 | 2.22 | 40.52 | 0 | 210.02 | 11.66 | 0 | 0 | 0 | 18.8 | 0
210 | 70 | 590 | 1 | CuO-NPs | 8.3 | 100 | 0.558 | 7.30897 | 2 | 37.1 | 0.011 | -2.6 | 7.31 | 2.22 | 40.52 | 0 | 210.02 | 11.66 | 0 | 0 | 0 | 18.8 | 0
240 | 70 | 590 | 1 | CuO-NPs | 8.3 | 100 | 0.557 | 7.475083 | 2 | 37.1 | 0.011 | -2.6 | 7.31 | 2.22 | 40.52 | 0 | 210.02 | 11.66 | 0 | 0 | 0 | 18.8 | 0
0 | 70 | 663 | 1 | CuO-NPs | 8.3 | 100 | 0.22 | 0 | 2 | 37.1 | 0.011 | -2.6 | 7.31 | 2.22 | 40.52 | 0 | 210.02 | 11.66 | 0 | 0 | 0 | 18.8 | 0
15 | 70 | 663 | 1 | CuO-NPs | 8.3 | 100 | 0.216 | 1.818182 | 2 | 37.1 | 0.011 | -2.6 | 7.31 | 2.22 | 40.52 | 0 | 210.02 | 11.66 | 0 | 0 | 0 | 18.8 | 0
30 | 70 | 663 | 1 | CuO-NPs | 8.3 | 100 | 0.206 | 6.363636 | 2 | 37.1 | 0.011 | -2.6 | 7.31 | 2.22 | 40.52 | 0 | 210.02 | 11.66 | 0 | 0 | 0 | 18.8 | 0
45 | 70 | 663 | 1 | CuO-NPs | 8.3 | 100 | 0.2 | 9.090909 | 2 | 37.1 | 0.011 | -2.6 | 7.31 | 2.22 | 40.52 | 0 | 210.02 | 11.66 | 0 | 0 | 0 | 18.8 | 0
60 | 70 | 663 | 1 | CuO-NPs | 8.3 | 100 | 0.192 | 12.72727 | 2 | 37.1 | 0.011 | -2.6 | 7.31 | 2.22 | 40.52 | 0 | 210.02 | 11.66 | 0 | 0 | 0 | 18.8 | 0
75 | 70 | 663 | 1 | CuO-NPs | 8.3 | 100 | 0.182 | 17.27273 | 2 | 37.1 | 0.011 | -2.6 | 7.31 | 2.22 | 40.52 | 0 | 210.02 | 11.66 | 0 | 0 | 0 | 18.8 | 0
100 | 70 | 663 | 1 | CuO-NPs | 8.3 | 100 | 0.173 | 21.36364 | 2 | 37.1 | 0.011 | -2.6 | 7.31 | 2.22 | 40.52 | 0 | 210.02 | 11.66 | 0 | 0 | 0 | 18.8 | 0
105 | 70 | 663 | 1 | CuO-NPs | 8.3 | 100 | 0.166 | 24.54545 | 2 | 37.1 | 0.011 | -2.6 | 7.31 | 2.22 | 40.52 | 0 | 210.02 | 11.66 | 0 | 0 | 0 | 18.8 | 0
120 | 70 | 663 | 1 | CuO-NPs | 8.3 | 100 | 0.152 | 30.90909 | 2 | 37.1 | 0.011 | -2.6 | 7.31 | 2.22 | 40.52 | 0 | 210.02 | 11.66 | 0 | 0 | 0 | 18.8 | 0
150 | 70 | 663 | 1 | CuO-NPs | 8.3 | 100 | 0.152 | 30.90909 | 2 | 37.1 | 0.011 | -2.6 | 7.31 | 2.22 | 40.52 | 0 | 210.02 | 11.66 | 0 | 0 | 0 | 18.8 | 0
180 | 70 | 663 | 1 | CuO-NPs | 8.3 | 100 | 0.15 | 31.81818 | 2 | 37.1 | 0.011 | -2.6 | 7.31 | 2.22 | 40.52 | 0 | 210.02 | 11.66 | 0 | 0 | 0 | 18.8 | 0
210 | 70 | 663 | 1 | CuO-NPs | 8.3 | 100 | 0.149 | 32.27273 | 2 | 37.1 | 0.011 | -2.6 | 7.31 | 2.22 | 40.52 | 0 | 210.02 | 11.66 | 0 | 0 | 0 | 18.8 | 0
240 | 70 | 663 | 1 | CuO-NPs | 8.3 | 100 | 0.157 | 28.63636 | 2 | 37.1 | 0.011 | -2.6 | 7.31 | 2.22 | 40.52 | 0 | 210.02 | 11.66 | 0 | 0 | 0 | 18.8 | 0
0 | 70 | 590 | 0.8 | nSOD@CuO-NPs | 4 | 100 | 0.48 | 0 | 15 | 14.7 | 0.037 | -18.5 | 7.46 | 1.67 | 38.03 | 15.59 | 0.68 | 0 | 2.17 | 4.6 | 7.33 | 31.59 | 1.593478
15 | 70 | 590 | 0.8 | nSOD@CuO-NPs | 4 | 100 | 0.421 | 12.29167 | 15 | 14.7 | 0.037 | -18.5 | 7.46 | 1.67 | 38.03 | 15.59 | 0.68 | 0 | 2.17 | 4.6 | 7.33 | 31.59 | 1.593478
30 | 70 | 590 | 0.8 | nSOD@CuO-NPs | 4 | 100 | 0.3946875 | 17.7734375 | 15 | 14.7 | 0.037 | -18.5 | 7.46 | 1.67 | 38.03 | 15.59 | 0.68 | 0 | 2.17 | 4.6 | 7.33 | 31.59 | 1.593478
45 | 70 | 590 | 0.8 | nSOD@CuO-NPs | 4 | 100 | 0.365 | 23.95833 | 15 | 14.7 | 0.037 | -18.5 | 7.46 | 1.67 | 38.03 | 15.59 | 0.68 | 0 | 2.17 | 4.6 | 7.33 | 31.59 | 1.593478
60 | 70 | 590 | 0.8 | nSOD@CuO-NPs | 4 | 100 | 0.365 | 23.95833 | 15 | 14.7 | 0.037 | -18.5 | 7.46 | 1.67 | 38.03 | 15.59 | 0.68 | 0 | 2.17 | 4.6 | 7.33 | 31.59 | 1.593478
75 | 70 | 590 | 0.8 | nSOD@CuO-NPs | 4 | 100 | 0.309 | 35.625 | 15 | 14.7 | 0.037 | -18.5 | 7.46 | 1.67 | 38.03 | 15.59 | 0.68 | 0 | 2.17 | 4.6 | 7.33 | 31.59 | 1.593478
90 | 70 | 590 | 0.8 | nSOD@CuO-NPs | 4 | 100 | 0.221 | 53.95833 | 15 | 14.7 | 0.037 | -18.5 | 7.46 | 1.67 | 38.03 | 15.59 | 0.68 | 0 | 2.17 | 4.6 | 7.33 | 31.59 | 1.593478
105 | 70 | 590 | 0.8 | nSOD@CuO-NPs | 4 | 100 | 0.202 | 57.91667 | 15 | 14.7 | 0.037 | -18.5 | 7.46 | 1.67 | 38.03 | 15.59 | 0.68 | 0 | 2.17 | 4.6 | 7.33 | 31.59 | 1.593478
120 | 70 | 590 | 0.8 | nSOD@CuO-NPs | 4 | 100 | 0.202 | 57.91667 | 15 | 14.7 | 0.037 | -18.5 | 7.46 | 1.67 | 38.03 | 15.59 | 0.68 | 0 | 2.17 | 4.6 | 7.33 | 31.59 | 1.593478
150 | 70 | 590 | 0.8 | nSOD@CuO-NPs | 4 | 100 | 0.192 | 60 | 15 | 14.7 | 0.037 | -18.5 | 7.46 | 1.67 | 38.03 | 15.59 | 0.68 | 0 | 2.17 | 4.6 | 7.33 | 31.59 | 1.593478
180 | 70 | 590 | 0.8 | nSOD@CuO-NPs | 4 | 100 | 0.173 | 63.95833 | 15 | 14.7 | 0.037 | -18.5 | 7.46 | 1.67 | 38.03 | 15.59 | 0.68 | 0 | 2.17 | 4.6 | 7.33 | 31.59 | 1.593478
210 | 70 | 590 | 0.8 | nSOD@CuO-NPs | 4 | 100 | 0.164 | 65.83333 | 15 | 14.7 | 0.037 | -18.5 | 7.46 | 1.67 | 38.03 | 15.59 | 0.68 | 0 | 2.17 | 4.6 | 7.33 | 31.59 | 1.593478
240 | 70 | 590 | 0.8 | nSOD@CuO-NPs | 4 | 100 | 0.152 | 68.33333 | 15 | 14.7 | 0.037 | -18.5 | 7.46 | 1.67 | 38.03 | 15.59 | 0.68 | 0 | 2.17 | 4.6 | 7.33 | 31.59 | 1.593478
270 | 70 | 590 | 0.8 | nSOD@CuO-NPs | 4 | 100 | 0.148 | 69.16667 | 15 | 14.7 | 0.037 | -18.5 | 7.46 | 1.67 | 38.03 | 15.59 | 0.68 | 0 | 2.17 | 4.6 | 7.33 | 31.59 | 1.593478
0 | 70 | 663 | 0.8 | nSOD@CuO-NPs | 4 | 100 | 0.566 | 0 | 15 | 14.7 | 0.037 | -18.5 | 7.46 | 1.67 | 38.03 | 15.59 | 0.68 | 0 | 2.17 | 4.6 | 7.33 | 31.59 | 1.593478
15 | 70 | 663 | 0.8 | nSOD@CuO-NPs | 4 | 100 | 0.548 | 3.180212 | 15 | 14.7 | 0.037 | -18.5 | 7.46 | 1.67 | 38.03 | 15.59 | 0.68 | 0 | 2.17 | 4.6 | 7.33 | 31.59 | 1.593478
30 | 70 | 663 | 0.8 | nSOD@CuO-NPs | 4 | 100 | 0.523 | 7.597173 | 15 | 14.7 | 0.037 | -18.5 | 7.46 | 1.67 | 38.03 | 15.59 | 0.68 | 0 | 2.17 | 4.6 | 7.33 | 31.59 | 1.593478
45 | 70 | 663 | 0.8 | nSOD@CuO-NPs | 4 | 100 | 0.515 | 9.010601 | 15 | 14.7 | 0.037 | -18.5 | 7.46 | 1.67 | 38.03 | 15.59 | 0.68 | 0 | 2.17 | 4.6 | 7.33 | 31.59 | 1.593478
60 | 70 | 663 | 0.8 | nSOD@CuO-NPs | 4 | 100 | 0.496 | 12.36749 | 15 | 14.7 | 0.037 | -18.5 | 7.46 | 1.67 | 38.03 | 15.59 | 0.68 | 0 | 2.17 | 4.6 | 7.33 | 31.59 | 1.593478
75 | 70 | 663 | 0.8 | nSOD@CuO-NPs | 4 | 100 | 0.455 | 19.61131 | 15 | 14.7 | 0.037 | -18.5 | 7.46 | 1.67 | 38.03 | 15.59 | 0.68 | 0 | 2.17 | 4.6 | 7.33 | 31.59 | 1.593478
90 | 70 | 663 | 0.8 | nSOD@CuO-NPs | 4 | 100 | 0.436 | 22.9682 | 15 | 14.7 | 0.037 | -18.5 | 7.46 | 1.67 | 38.03 | 15.59 | 0.68 | 0 | 2.17 | 4.6 | 7.33 | 31.59 | 1.593478
105 | 70 | 663 | 0.8 | nSOD@CuO-NPs | 4 | 100 | 0.393 | 30.56537 | 15 | 14.7 | 0.037 | -18.5 | 7.46 | 1.67 | 38.03 | 15.59 | 0.68 | 0 | 2.17 | 4.6 | 7.33 | 31.59 | 1.593478
120 | 70 | 663 | 0.8 | nSOD@CuO-NPs | 4 | 100 | 0.352 | 37.80919 | 15 | 14.7 | 0.037 | -18.5 | 7.46 | 1.67 | 38.03 | 15.59 | 0.68 | 0 | 2.17 | 4.6 | 7.33 | 31.59 | 1.593478
150 | 70 | 663 | 0.8 | nSOD@CuO-NPs | 4 | 100 | 0.319 | 43.63958 | 15 | 14.7 | 0.037 | -18.5 | 7.46 | 1.67 | 38.03 | 15.59 | 0.68 | 0 | 2.17 | 4.6 | 7.33 | 31.59 | 1.593478
180 | 70 | 663 | 0.8 | nSOD@CuO-NPs | 4 | 100 | 0.255 | 54.947 | 15 | 14.7 | 0.037 | -18.5 | 7.46 | 1.67 | 38.03 | 15.59 | 0.68 | 0 | 2.17 | 4.6 | 7.33 | 31.59 | 1.593478
210 | 70 | 663 | 0.8 | nSOD@CuO-NPs | 4 | 100 | 0.253 | 55.30035 | 15 | 14.7 | 0.037 | -18.5 | 7.46 | 1.67 | 38.03 | 15.59 | 0.68 | 0 | 2.17 | 4.6 | 7.33 | 31.59 | 1.593478
240 | 70 | 663 | 0.8 | nSOD@CuO-NPs | 4 | 100 | 0.247 | 56.36042 | 15 | 14.7 | 0.037 | -18.5 | 7.46 | 1.67 | 38.03 | 15.59 | 0.68 | 0 | 2.17 | 4.6 | 7.33 | 31.59 | 1.593478
270 | 70 | 663 | 0.8 | nSOD@CuO-NPs | 4 | 100 | 0.245 | 56.71378 | 15 | 14.7 | 0.037 | -18.5 | 7.46 | 1.67 | 38.03 | 15.59 | 0.68 | 0 | 2.17 | 4.6 | 7.33 | 31.59 | 1.593478
0 | 70 | 663 | 0.8 | nSOD@CuO-NPs | 7 | 500 | 0.303 | 0 | 15 | 14.7 | 0.037 | -18.5 | 7.46 | 1.67 | 38.03 | 15.59 | 0.68 | 0 | 2.17 | 4.6 | 7.33 | 31.59 | 1.593
30 | 70 | 663 | 0.8 | nSOD@CuO-NPs | 7 | 500 | 0.188 | 37.9538 | 15 | 14.7 | 0.037 | -18.5 | 7.46 | 1.67 | 38.03 | 15.59 | 0.68 | 0 | 2.17 | 4.6 | 7.33 | 31.59 | 1.593
60 | 70 | 663 | 0.8 | nSOD@CuO-NPs | 7 | 500 | 0.158 | 47.85479 | 15 | 14.7 | 0.037 | -18.5 | 7.46 | 1.67 | 38.03 | 15.59 | 0.68 | 0 | 2.17 | 4.6 | 7.33 | 31.59 | 1.593
90 | 70 | 663 | 0.8 | nSOD@CuO-NPs | 7 | 500 | 0.141 | 53.46535 | 15 | 14.7 | 0.037 | -18.5 | 7.46 | 1.67 | 38.03 | 15.59 | 0.68 | 0 | 2.17 | 4.6 | 7.33 | 31.59 | 1.593
120 | 70 | 663 | 0.8 | nSOD@CuO-NPs | 7 | 500 | 0.112 | 63.0363 | 15 | 14.7 | 0.037 | -18.5 | 7.46 | 1.67 | 38.03 | 15.59 | 0.68 | 0 | 2.17 | 4.6 | 7.33 | 31.59 | 1.593
150 | 70 | 663 | 0.8 | nSOD@CuO-NPs | 7 | 500 | 0.091 | 69.967 | 15 | 14.7 | 0.037 | -18.5 | 7.46 | 1.67 | 38.03 | 15.59 | 0.68 | 0 | 2.17 | 4.6 | 7.33 | 31.59 | 1.593
180 | 70 | 663 | 0.8 | nSOD@CuO-NPs | 7 | 500 | 0.075 | 75.24752 | 15 | 14.7 | 0.037 | -18.5 | 7.46 | 1.67 | 38.03 | 15.59 | 0.68 | 0 | 2.17 | 4.6 | 7.33 | 31.59 | 1.593
210 | 70 | 663 | 0.8 | nSOD@CuO-NPs | 7 | 500 | 0.068 | 77.55776 | 15 | 14.7 | 0.037 | -18.5 | 7.46 | 1.67 | 38.03 | 15.59 | 0.68 | 0 | 2.17 | 4.6 | 7.33 | 31.59 | 1.593
240 | 70 | 663 | 0.8 | nSOD@CuO-NPs | 7 | 500 | 0.062 | 79.53795 | 15 | 14.7 | 0.037 | -18.5 | 7.46 | 1.67 | 38.03 | 15.59 | 0.68 | 0 | 2.17 | 4.6 | 7.33 | 31.59 | 1.593
0 | 70 | 590 | 0.8 | nSOD@CuO-NPs | 7 | 500 | 0.303 | 0 | 15 | 14.7 | 0.037 | -18.5 | 7.46 | 1.67 | 38.03 | 15.59 | 0.68 | 0 | 2.17 | 4.6 | 7.33 | 31.59 | 1.593
30 | 70 | 590 | 0.8 | nSOD@CuO-NPs | 7 | 500 | 0.188 | 37.9538 | 15 | 14.7 | 0.037 | -18.5 | 7.46 | 1.67 | 38.03 | 15.59 | 0.68 | 0 | 2.17 | 4.6 | 7.33 | 31.59 | 1.593
60 | 70 | 590 | 0.8 | nSOD@CuO-NPs | 7 | 500 | 0.158 | 47.85479 | 15 | 14.7 | 0.037 | -18.5 | 7.46 | 1.67 | 38.03 | 15.59 | 0.68 | 0 | 2.17 | 4.6 | 7.33 | 31.59 | 1.593
90 | 70 | 590 | 0.8 | nSOD@CuO-NPs | 7 | 500 | 0.151 | 50.16502 | 15 | 14.7 | 0.037 | -18.5 | 7.46 | 1.67 | 38.03 | 15.59 | 0.68 | 0 | 2.17 | 4.6 | 7.33 | 31.59 | 1.593
120 | 70 | 590 | 0.8 | nSOD@CuO-NPs | 7 | 500 | 0.141 | 53.46535 | 15 | 14.7 | 0.037 | -18.5 | 7.46 | 1.67 | 38.03 | 15.59 | 0.68 | 0 | 2.17 | 4.6 | 7.33 | 31.59 | 1.593
150 | 70 | 590 | 0.8 | nSOD@CuO-NPs | 7 | 500 | 0.129 | 57.42574 | 15 | 14.7 | 0.037 | -18.5 | 7.46 | 1.67 | 38.03 | 15.59 | 0.68 | 0 | 2.17 | 4.6 | 7.33 | 31.59 | 1.593
180 | 70 | 590 | 0.8 | nSOD@CuO-NPs | 7 | 500 | 0.108 | 64.35644 | 15 | 14.7 | 0.037 | -18.5 | 7.46 | 1.67 | 38.03 | 15.59 | 0.68 | 0 | 2.17 | 4.6 | 7.33 | 31.59 | 1.593
210 | 70 | 590 | 0.8 | nSOD@CuO-NPs | 7 | 500 | 0.093 | 69.30693 | 15 | 14.7 | 0.037 | -18.5 | 7.46 | 1.67 | 38.03 | 15.59 | 0.68 | 0 | 2.17 | 4.6 | 7.33 | 31.59 | 1.593
240 | 70 | 590 | 0.8 | nSOD@CuO-NPs | 7 | 500 | 0.079 | 73.92739 | 15 | 14.7 | 0.037 | -18.5 | 7.46 | 1.67 | 38.03 | 15.59 | 0.68 | 0 | 2.17 | 4.6 | 7.33 | 31.59 | 1.593
0 | 70 | 663 | 0.8 | nSOD@CuO-NPs | 8.3 | 500 | 0.305 | 0 | 15 | 14.7 | 0.037 | -18.5 | 7.46 | 1.67 | 38.03 | 15.59 | 0.68 | 0 | 2.17 | 4.6 | 7.33 | 31.59 | 1.593
30 | 70 | 663 | 0.8 | nSOD@CuO-NPs | 8.3 | 500 | 0.274 | 10.16393 | 15 | 14.7 | 0.037 | -18.5 | 7.46 | 1.67 | 38.03 | 15.59 | 0.68 | 0 | 2.17 | 4.6 | 7.33 | 31.59 | 1.593
60 | 70 | 663 | 0.8 | nSOD@CuO-NPs | 8.3 | 500 | 0.25 | 18.03279 | 15 | 14.7 | 0.037 | -18.5 | 7.46 | 1.67 | 38.03 | 15.59 | 0.68 | 0 | 2.17 | 4.6 | 7.33 | 31.59 | 1.593
90 | 70 | 663 | 0.8 | nSOD@CuO-NPs | 8.3 | 500 | 0.204 | 33.11475 | 15 | 14.7 | 0.037 | -18.5 | 7.46 | 1.67 | 38.03 | 15.59 | 0.68 | 0 | 2.17 | 4.6 | 7.33 | 31.59 | 1.593
120 | 70 | 663 | 0.8 | nSOD@CuO-NPs | 8.3 | 500 | 0.189 | 38.03279 | 15 | 14.7 | 0.037 | -18.5 | 7.46 | 1.67 | 38.03 | 15.59 | 0.68 | 0 | 2.17 | 4.6 | 7.33 | 31.59 | 1.593
150 | 70 | 663 | 0.8 | nSOD@CuO-NPs | 8.3 | 500 | 0.158 | 48.19672 | 15 | 14.7 | 0.037 | -18.5 | 7.46 | 1.67 | 38.03 | 15.59 | 0.68 | 0 | 2.17 | 4.6 | 7.33 | 31.59 | 1.593
180 | 70 | 663 | 0.8 | nSOD@CuO-NPs | 8.3 | 500 | 0.141 | 53.77049 | 15 | 14.7 | 0.037 | -18.5 | 7.46 | 1.67 | 38.03 | 15.59 | 0.68 | 0 | 2.17 | 4.6 | 7.33 | 31.59 | 1.593
210 | 70 | 663 | 0.8 | nSOD@CuO-NPs | 8.3 | 500 | 0.112 | 63.27869 | 15 | 14.7 | 0.037 | -18.5 | 7.46 | 1.67 | 38.03 | 15.59 | 0.68 | 0 | 2.17 | 4.6 | 7.33 | 31.59 | 1.593
240 | 70 | 663 | 0.8 | nSOD@CuO-NPs | 8.3 | 500 | 0.107 | 64.91803 | 15 | 14.7 | 0.037 | -18.5 | 7.46 | 1.67 | 38.03 | 15.59 | 0.68 | 0 | 2.17 | 4.6 | 7.33 | 31.59 | 1.593
0 | 70 | 590 | 0.8 | nSOD@CuO-NPs | 8.3 | 500 | 0.302 | 0 | 15 | 14.7 | 0.037 | -18.5 | 7.46 | 1.67 | 38.03 | 15.59 | 0.68 | 0 | 2.17 | 4.6 | 7.33 | 31.59 | 1.593
30 | 70 | 590 | 0.8 | nSOD@CuO-NPs | 8.3 | 500 | 0.288 | 4.635762 | 15 | 14.7 | 0.037 | -18.5 | 7.46 | 1.67 | 38.03 | 15.59 | 0.68 | 0 | 2.17 | 4.6 | 7.33 | 31.59 | 1.593
60 | 70 | 590 | 0.8 | nSOD@CuO-NPs | 8.3 | 500 | 0.274 | 9.271523 | 15 | 14.7 | 0.037 | -18.5 | 7.46 | 1.67 | 38.03 | 15.59 | 0.68 | 0 | 2.17 | 4.6 | 7.33 | 31.59 | 1.593
90 | 70 | 590 | 0.8 | nSOD@CuO-NPs | 8.3 | 500 | 0.22 | 27.15232 | 15 | 14.7 | 0.037 | -18.5 | 7.46 | 1.67 | 38.03 | 15.59 | 0.68 | 0 | 2.17 | 4.6 | 7.33 | 31.59 | 1.593
120 | 70 | 590 | 0.8 | nSOD@CuO-NPs | 8.3 | 500 | 0.178 | 41.0596 | 15 | 14.7 | 0.037 | -18.5 | 7.46 | 1.67 | 38.03 | 15.59 | 0.68 | 0 | 2.17 | 4.6 | 7.33 | 31.59 | 1.593
150 | 70 | 590 | 0.8 | nSOD@CuO-NPs | 8.3 | 500 | 0.144 | 52.31788 | 15 | 14.7 | 0.037 | -18.5 | 7.46 | 1.67 | 38.03 | 15.59 | 0.68 | 0 | 2.17 | 4.6 | 7.33 | 31.59 | 1.593
180 | 70 | 590 | 0.8 | nSOD@CuO-NPs | 8.3 | 500 | 0.132 | 56.29139 | 15 | 14.7 | 0.037 | -18.5 | 7.46 | 1.67 | 38.03 | 15.59 | 0.68 | 0 | 2.17 | 4.6 | 7.33 | 31.59 | 1.593
210 | 70 | 590 | 0.8 | nSOD@CuO-NPs | 8.3 | 500 | 0.122 | 59.60265 | 15 | 14.7 | 0.037 | -18.5 | 7.46 | 1.67 | 38.03 | 15.59 | 0.68 | 0 | 2.17 | 4.6 | 7.33 | 31.59 | 1.593
240 | 70 | 590 | 0.8 | nSOD@CuO-NPs | 8.3 | 500 | 0.111 | 63.24503 | 15 | 14.7 | 0.037 | -18.5 | 7.46 | 1.67 | 38.03 | 15.59 | 0.68 | 0 | 2.17 | 4.6 | 7.33 | 31.59 | 1.593
0 | 70 | 663 | 0.8 | nSOD@CuO-NPs | 8.3 | 500 | 0.302 | 0 | 15 | 14.7 | 0.037 | -18.5 | 7.46 | 1.67 | 38.03 | 15.59 | 0.68 | 0 | 2.17 | 4.6 | 7.33 | 31.59 | 1.593
30 | 70 | 663 | 0.8 | nSOD@CuO-NPs | 8.3 | 500 | 0.272 | 9.933775 | 15 | 14.7 | 0.037 | -18.5 | 7.46 | 1.67 | 38.03 | 15.59 | 0.68 | 0 | 2.17 | 4.6 | 7.33 | 31.59 | 1.593
60 | 70 | 663 | 0.8 | nSOD@CuO-NPs | 8.3 | 500 | 0.243 | 19.53642 | 15 | 14.7 | 0.037 | -18.5 | 7.46 | 1.67 | 38.03 | 15.59 | 0.68 | 0 | 2.17 | 4.6 | 7.33 | 31.59 | 1.593
90 | 70 | 663 | 0.8 | nSOD@CuO-NPs | 8.3 | 500 | 0.212 | 29.80132 | 15 | 14.7 | 0.037 | -18.5 | 7.46 | 1.67 | 38.03 | 15.59 | 0.68 | 0 | 2.17 | 4.6 | 7.33 | 31.59 | 1.593
120 | 70 | 663 | 0.8 | nSOD@CuO-NPs | 8.3 | 500 | 0.185 | 38.74172 | 15 | 14.7 | 0.037 | -18.5 | 7.46 | 1.67 | 38.03 | 15.59 | 0.68 | 0 | 2.17 | 4.6 | 7.33 | 31.59 | 1.593
150 | 70 | 663 | 0.8 | nSOD@CuO-NPs | 8.3 | 500 | 0.162 | 46.35762 | 15 | 14.7 | 0.037 | -18.5 | 7.46 | 1.67 | 38.03 | 15.59 | 0.68 | 0 | 2.17 | 4.6 | 7.33 | 31.59 | 1.593
180 | 70 | 663 | 0.8 | nSOD@CuO-NPs | 8.3 | 500 | 0.144 | 52.31788 | 15 | 14.7 | 0.037 | -18.5 | 7.46 | 1.67 | 38.03 | 15.59 | 0.68 | 0 | 2.17 | 4.6 | 7.33 | 31.59 | 1.593
210 | 70 | 663 | 0.8 | nSOD@CuO-NPs | 8.3 | 500 | 0.118 | 60.92715 | 15 | 14.7 | 0.037 | -18.5 | 7.46 | 1.67 | 38.03 | 15.59 | 0.68 | 0 | 2.17 | 4.6 | 7.33 | 31.59 | 1.593
240 | 70 | 663 | 0.8 | nSOD@CuO-NPs | 8.3 | 500 | 0.112 | 62.91391 | 15 | 14.7 | 0.037 | -18.5 | 7.46 | 1.67 | 38.03 | 15.59 | 0.68 | 0 | 2.17 | 4.6 | 7.33 | 31.59 | 1.593
0 | 70 | 590 | 0.8 | nSOD@CuO-NPs | 8.3 | 500 | 0.295 | 0 | 15 | 14.7 | 0.037 | -18.5 | 7.46 | 1.67 | 38.03 | 15.59 | 0.68 | 0 | 2.17 | 4.6 | 7.33 | 31.59 | 1.593
30 | 70 | 590 | 0.8 | nSOD@CuO-NPs | 8.3 | 500 | 0.282 | 4.40678 | 15 | 14.7 | 0.037 | -18.5 | 7.46 | 1.67 | 38.03 | 15.59 | 0.68 | 0 | 2.17 | 4.6 | 7.33 | 31.59 | 1.593
60 | 70 | 590 | 0.8 | nSOD@CuO-NPs | 8.3 | 500 | 0.272 | 7.79661 | 15 | 14.7 | 0.037 | -18.5 | 7.46 | 1.67 | 38.03 | 15.59 | 0.68 | 0 | 2.17 | 4.6 | 7.33 | 31.59 | 1.593
90 | 70 | 590 | 0.8 | nSOD@CuO-NPs | 8.3 | 500 | 0.226 | 23.38983 | 15 | 14.7 | 0.037 | -18.5 | 7.46 | 1.67 | 38.03 | 15.59 | 0.68 | 0 | 2.17 | 4.6 | 7.33 | 31.59 | 1.593
120 | 70 | 590 | 0.8 | nSOD@CuO-NPs | 8.3 | 500 | 0.183 | 37.9661 | 15 | 14.7 | 0.037 | -18.5 | 7.46 | 1.67 | 38.03 | 15.59 | 0.68 | 0 | 2.17 | 4.6 | 7.33 | 31.59 | 1.593
150 | 70 | 590 | 0.8 | nSOD@CuO-NPs | 8.3 | 500 | 0.155 | 47.45763 | 15 | 14.7 | 0.037 | -18.5 | 7.46 | 1.67 | 38.03 | 15.59 | 0.68 | 0 | 2.17 | 4.6 | 7.33 | 31.59 | 1.593
180 | 70 | 590 | 0.8 | nSOD@CuO-NPs | 8.3 | 500 | 0.141 | 52.20339 | 15 | 14.7 | 0.037 | -18.5 | 7.46 | 1.67 | 38.03 | 15.59 | 0.68 | 0 | 2.17 | 4.6 | 7.33 | 31.59 | 1.593
210 | 70 | 590 | 0.8 | nSOD@CuO-NPs | 8.3 | 500 | 0.132 | 55.25424 | 15 | 14.7 | 0.037 | -18.5 | 7.46 | 1.67 | 38.03 | 15.59 | 0.68 | 0 | 2.17 | 4.6 | 7.33 | 31.59 | 1.593
240 | 70 | 590 | 0.8 | nSOD@CuO-NPs | 8.3 | 500 | 0.118 | 60 | 15 | 14.7 | 0.037 | -18.5 | 7.46 | 1.67 | 38.03 | 15.59 | 0.68 | 0 | 2.17 | 4.6 | 7.33 | 31.59 | 1.593
0 | 70 | 663 | 0.8 | nSOD@CuO-NPs | 7 | 500 | 0.3 | 0 | 15 | 14.7 | 0.037 | -18.5 | 7.46 | 1.67 | 38.03 | 15.59 | 0.68 | 0 | 2.17 | 4.6 | 7.33 | 31.59 | 1.593
30 | 70 | 663 | 0.8 | nSOD@CuO-NPs | 7 | 500 | 0.184 | 38.66667 | 15 | 14.7 | 0.037 | -18.5 | 7.46 | 1.67 | 38.03 | 15.59 | 0.68 | 0 | 2.17 | 4.6 | 7.33 | 31.59 | 1.593
60 | 70 | 663 | 0.8 | nSOD@CuO-NPs | 7 | 500 | 0.162 | 46 | 15 | 14.7 | 0.037 | -18.5 | 7.46 | 1.67 | 38.03 | 15.59 | 0.68 | 0 | 2.17 | 4.6 | 7.33 | 31.59 | 1.593
90 | 70 | 663 | 0.8 | nSOD@CuO-NPs | 7 | 500 | 0.138 | 54 | 15 | 14.7 | 0.037 | -18.5 | 7.46 | 1.67 | 38.03 | 15.59 | 0.68 | 0 | 2.17 | 4.6 | 7.33 | 31.59 | 1.593
120 | 70 | 663 | 0.8 | nSOD@CuO-NPs | 7 | 500 | 0.124 | 58.66667 | 15 | 14.7 | 0.037 | -18.5 | 7.46 | 1.67 | 38.03 | 15.59 | 0.68 | 0 | 2.17 | 4.6 | 7.33 | 31.59 | 1.593
150 | 70 | 663 | 0.8 | nSOD@CuO-NPs | 7 | 500 | 0.105 | 65 | 15 | 14.7 | 0.037 | -18.5 | 7.46 | 1.67 | 38.03 | 15.59 | 0.68 | 0 | 2.17 | 4.6 | 7.33 | 31.59 | 1.593
180 | 70 | 663 | 0.8 | nSOD@CuO-NPs | 7 | 500 | 0.087 | 71 | 15 | 14.7 | 0.037 | -18.5 | 7.46 | 1.67 | 38.03 | 15.59 | 0.68 | 0 | 2.17 | 4.6 | 7.33 | 31.59 | 1.593
210 | 70 | 663 | 0.8 | nSOD@CuO-NPs | 7 | 500 | 0.066 | 78 | 15 | 14.7 | 0.037 | -18.5 | 7.46 | 1.67 | 38.03 | 15.59 | 0.68 | 0 | 2.17 | 4.6 | 7.33 | 31.59 | 1.593
240 | 70 | 663 | 0.8 | nSOD@CuO-NPs | 7 | 500 | 0.054 | 82 | 15 | 14.7 | 0.037 | -18.5 | 7.46 | 1.67 | 38.03 | 15.59 | 0.68 | 0 | 2.17 | 4.6 | 7.33 | 31.59 | 1.593
0 | 70 | 590 | 0.8 | nSOD@CuO-NPs | 7 | 500 | 0.305 | 0 | 15 | 14.7 | 0.037 | -18.5 | 7.46 | 1.67 | 38.03 | 15.59 | 0.68 | 0 | 2.17 | 4.6 | 7.33 | 31.59 | 1.593
30 | 70 | 590 | 0.8 | nSOD@CuO-NPs | 7 | 500 | 0.19 | 37.70492 | 15 | 14.7 | 0.037 | -18.5 | 7.46 | 1.67 | 38.03 | 15.59 | 0.68 | 0 | 2.17 | 4.6 | 7.33 | 31.59 | 1.593
60 | 70 | 590 | 0.8 | nSOD@CuO-NPs | 7 | 500 | 0.166 | 45.57377 | 15 | 14.7 | 0.037 | -18.5 | 7.46 | 1.67 | 38.03 | 15.59 | 0.68 | 0 | 2.17 | 4.6 | 7.33 | 31.59 | 1.593
90 | 70 | 590 | 0.8 | nSOD@CuO-NPs | 7 | 500 | 0.154 | 49.5082 | 15 | 14.7 | 0.037 | -18.5 | 7.46 | 1.67 | 38.03 | 15.59 | 0.68 | 0 | 2.17 | 4.6 | 7.33 | 31.59 | 1.593
120 | 70 | 590 | 0.8 | nSOD@CuO-NPs | 7 | 500 | 0.145 | 52.45902 | 15 | 14.7 | 0.037 | -18.5 | 7.46 | 1.67 | 38.03 | 15.59 | 0.68 | 0 | 2.17 | 4.6 | 7.33 | 31.59 | 1.593
150 | 70 | 590 | 0.8 | nSOD@CuO-NPs | 7 | 500 | 0.133 | 56.39344 | 15 | 14.7 | 0.037 | -18.5 | 7.46 | 1.67 | 38.03 | 15.59 | 0.68 | 0 | 2.17 | 4.6 | 7.33 | 31.59 | 1.593
180 | 70 | 590 | 0.8 | nSOD@CuO-NPs | 7 | 500 | 0.12 | 60.65574 | 15 | 14.7 | 0.037 | -18.5 | 7.46 | 1.67 | 38.03 | 15.59 | 0.68 | 0 | 2.17 | 4.6 | 7.33 | 31.59 | 1.593
210 | 70 | 590 | 0.8 | nSOD@CuO-NPs | 7 | 500 | 0.102 | 66.55738 | 15 | 14.7 | 0.037 | -18.5 | 7.46 | 1.67 | 38.03 | 15.59 | 0.68 | 0 | 2.17 | 4.6 | 7.33 | 31.59 | 1.593
240 | 70 | 590 | 0.8 | nSOD@CuO-NPs | 7 | 500 | 0.082 | 73.11475 | 15 | 14.7 | 0.037 | -18.5 | 7.46 | 1.67 | 38.03 | 15.59 | 0.68 | 0 | 2.17 | 4.6 | 7.33 | 31.59 | 1.593
0 | 70 | 663 | 0.8 | nSOD@CuO-NPs | 4 | 500 | 0.315 | 0 | 15 | 14.7 | 0.037 | -18.5 | 7.46 | 1.67 | 38.03 | 15.59 | 0.68 | 0 | 2.17 | 4.6 | 7.33 | 31.59 | 1.593
30 | 70 | 663 | 0.8 | nSOD@CuO-NPs | 4 | 500 | 0.274 | 13.01587 | 15 | 14.7 | 0.037 | -18.5 | 7.46 | 1.67 | 38.03 | 15.59 | 0.68 | 0 | 2.17 | 4.6 | 7.33 | 31.59 | 1.593
60 | 70 | 663 | 0.8 | nSOD@CuO-NPs | 4 | 500 | 0.235 | 25.39683 | 15 | 14.7 | 0.037 | -18.5 | 7.46 | 1.67 | 38.03 | 15.59 | 0.68 | 0 | 2.17 | 4.6 | 7.33 | 31.59 | 1.593
90 | 70 | 663 | 0.8 | nSOD@CuO-NPs | 4 | 500 | 0.22 | 30.15873 | 15 | 14.7 | 0.037 | -18.5 | 7.46 | 1.67 | 38.03 | 15.59 | 0.68 | 0 | 2.17 | 4.6 | 7.33 | 31.59 | 1.593
120 | 70 | 663 | 0.8 | nSOD@CuO-NPs | 4 | 500 | 0.182 | 42.22222 | 15 | 14.7 | 0.037 | -18.5 | 7.46 | 1.67 | 38.03 | 15.59 | 0.68 | 0 | 2.17 | 4.6 | 7.33 | 31.59 | 1.593
150 | 70 | 663 | 0.8 | nSOD@CuO-NPs | 4 | 500 | 0.132 | 58.09524 | 15 | 14.7 | 0.037 | -18.5 | 7.46 | 1.67 | 38.03 | 15.59 | 0.68 | 0 | 2.17 | 4.6 | 7.33 | 31.59 | 1.593
180 | 70 | 663 | 0.8 | nSOD@CuO-NPs | 4 | 500 | 0.112 | 64.44444 | 15 | 14.7 | 0.037 | -18.5 | 7.46 | 1.67 | 38.03 | 15.59 | 0.68 | 0 | 2.17 | 4.6 | 7.33 | 31.59 | 1.593
210 | 70 | 663 | 0.8 | nSOD@CuO-NPs | 4 | 500 | 0.099 | 68.57143 | 15 | 14.7 | 0.037 | -18.5 | 7.46 | 1.67 | 38.03 | 15.59 | 0.68 | 0 | 2.17 | 4.6 | 7.33 | 31.59 | 1.593
240 | 70 | 663 | 0.8 | nSOD@CuO-NPs | 4 | 500 | 0.097 | 69.20635 | 15 | 14.7 | 0.037 | -18.5 | 7.46 | 1.67 | 38.03 | 15.59 | 0.68 | 0 | 2.17 | 4.6 | 7.33 | 31.59 | 1.593
0 | 70 | 590 | 0.8 | nSOD@CuO-NPs | 4 | 500 | 0.306 | 0 | 15 | 14.7 | 0.037 | -18.5 | 7.46 | 1.67 | 38.03 | 15.59 | 0.68 | 0 | 2.17 | 4.6 | 7.33 | 31.59 | 1.593
30 | 70 | 590 | 0.8 | nSOD@CuO-NPs | 4 | 500 | 0.288 | 5.882353 | 15 | 14.7 | 0.037 | -18.5 | 7.46 | 1.67 | 38.03 | 15.59 | 0.68 | 0 | 2.17 | 4.6 | 7.33 | 31.59 | 1.593
60 | 70 | 590 | 0.8 | nSOD@CuO-NPs | 4 | 500 | 0.261 | 14.70588 | 15 | 14.7 | 0.037 | -18.5 | 7.46 | 1.67 | 38.03 | 15.59 | 0.68 | 0 | 2.17 | 4.6 | 7.33 | 31.59 | 1.593
90 | 70 | 590 | 0.8 | nSOD@CuO-NPs | 4 | 500 | 0.228 | 25.4902 | 15 | 14.7 | 0.037 | -18.5 | 7.46 | 1.67 | 38.03 | 15.59 | 0.68 | 0 | 2.17 | 4.6 | 7.33 | 31.59 | 1.593
120 | 70 | 590 | 0.8 | nSOD@CuO-NPs | 4 | 500 | 0.188 | 38.56209 | 15 | 14.7 | 0.037 | -18.5 | 7.46 | 1.67 | 38.03 | 15.59 | 0.68 | 0 | 2.17 | 4.6 | 7.33 | 31.59 | 1.593
150 | 70 | 590 | 0.8 | nSOD@CuO-NPs | 4 | 500 | 0.152 | 50.3268 | 15 | 14.7 | 0.037 | -18.5 | 7.46 | 1.67 | 38.03 | 15.59 | 0.68 | 0 | 2.17 | 4.6 | 7.33 | 31.59 | 1.593
180 | 70 | 590 | 0.8 | nSOD@CuO-NPs | 4 | 500 | 0.142 | 53.59477 | 15 | 14.7 | 0.037 | -18.5 | 7.46 | 1.67 | 38.03 | 15.59 | 0.68 | 0 | 2.17 | 4.6 | 7.33 | 31.59 | 1.593
210 | 70 | 590 | 0.8 | nSOD@CuO-NPs | 4 | 500 | 0.132 | 56.86275 | 15 | 14.7 | 0.037 | -18.5 | 7.46 | 1.67 | 38.03 | 15.59 | 0.68 | 0 | 2.17 | 4.6 | 7.33 | 31.59 | 1.593
240 | 70 | 590 | 0.8 | nSOD@CuO-NPs | 4 | 500 | 0.122 | 60.13072 | 15 | 14.7 | 0.037 | -18.5 | 7.46 | 1.67 | 38.03 | 15.59 | 0.68 | 0 | 2.17 | 4.6 | 7.33 | 31.59 | 1.593
0 | 70 | 663 | 0.8 | nSOD@CuO-NPs | 7 | 500 | 0.303 | 0 | 15 | 14.7 | 0.037 | -18.5 | 7.46 | 1.67 | 38.03 | 15.59 | 0.68 | 0 | 2.17 | 4.6 | 7.33 | 31.59 | 1.593
30 | 70 | 663 | 0.8 | nSOD@CuO-NPs | 7 | 500 | 0.245 | 19.14191 | 15 | 14.7 | 0.037 | -18.5 | 7.46 | 1.67 | 38.03 | 15.59 | 0.68 | 0 | 2.17 | 4.6 | 7.33 | 31.59 | 1.593
60 | 70 | 663 | 0.8 | nSOD@CuO-NPs | 7 | 500 | 0.217 | 28.38284 | 15 | 14.7 | 0.037 | -18.5 | 7.46 | 1.67 | 38.03 | 15.59 | 0.68 | 0 | 2.17 | 4.6 | 7.33 | 31.59 | 1.593
90 | 70 | 663 | 0.8 | nSOD@CuO-NPs | 7 | 500 | 0.159 | 47.52475 | 15 | 14.7 | 0.037 | -18.5 | 7.46 | 1.67 | 38.03 | 15.59 | 0.68 | 0 | 2.17 | 4.6 | 7.33 | 31.59 | 1.593
120 | 70 | 663 | 0.8 | nSOD@CuO-NPs | 7 | 500 | 0.136 | 55.11551 | 15 | 14.7 | 0.037 | -18.5 | 7.46 | 1.67 | 38.03 | 15.59 | 0.68 | 0 | 2.17 | 4.6 | 7.33 | 31.59 | 1.593
150 | 70 | 663 | 0.8 | nSOD@CuO-NPs | 7 | 500 | 0.128 | 57.75578 | 15 | 14.7 | 0.037 | -18.5 | 7.46 | 1.67 | 38.03 | 15.59 | 0.68 | 0 | 2.17 | 4.6 | 7.33 | 31.59 | 1.593
180 | 70 | 663 | 0.8 | nSOD@CuO-NPs | 7 | 500 | 0.109 | 64.0264 | 15 | 14.7 | 0.037 | -18.5 | 7.46 | 1.67 | 38.03 | 15.59 | 0.68 | 0 | 2.17 | 4.6 | 7.33 | 31.59 | 1.593
210 | 70 | 663 | 0.8 | nSOD@CuO-NPs | 7 | 500 | 0.085 | 71.94719 | 15 | 14.7 | 0.037 | -18.5 | 7.46 | 1.67 | 38.03 | 15.59 | 0.68 | 0 | 2.17 | 4.6 | 7.33 | 31.59 | 1.593
240 | 70 | 663 | 0.8 | nSOD@CuO-NPs | 7 | 500 | 0.058 | 80.85809 | 15 | 14.7 | 0.037 | -18.5 | 7.46 | 1.67 | 38.03 | 15.59 | 0.68 | 0 | 2.17 | 4.6 | 7.33 | 31.59 | 1.593
0 | 70 | 590 | 0.8 | nSOD@CuO-NPs | 7 | 500 | 0.3 | 0 | 15 | 14.7 | 0.037 | -18.5 | 7.46 | 1.67 | 38.03 | 15.59 | 0.68 | 0 | 2.17 | 4.6 | 7.33 | 31.59 | 1.593
30 | 70 | 590 | 0.8 | nSOD@CuO-NPs | 7 | 500 | 0.256 | 14.66667 | 15 | 14.7 | 0.037 | -18.5 | 7.46 | 1.67 | 38.03 | 15.59 | 0.68 | 0 | 2.17 | 4.6 | 7.33 | 31.59 | 1.593
60 | 70 | 590 | 0.8 | nSOD@CuO-NPs | 7 | 500 | 0.193 | 35.66667 | 15 | 14.7 | 0.037 | -18.5 | 7.46 | 1.67 | 38.03 | 15.59 | 0.68 | 0 | 2.17 | 4.6 | 7.33 | 31.59 | 1.593
90 | 70 | 590 | 0.8 | nSOD@CuO-NPs | 7 | 500 | 0.174 | 42 | 15 | 14.7 | 0.037 | -18.5 | 7.46 | 1.67 | 38.03 | 15.59 | 0.68 | 0 | 2.17 | 4.6 | 7.33 | 31.59 | 1.593
120 | 70 | 590 | 0.8 | nSOD@CuO-NPs | 7 | 500 | 0.174 | 42 | 15 | 14.7 | 0.037 | -18.5 | 7.46 | 1.67 | 38.03 | 15.59 | 0.68 | 0 | 2.17 | 4.6 | 7.33 | 31.59 | 1.593
150 | 70 | 590 | 0.8 | nSOD@CuO-NPs | 7 | 500 | 0.135 | 55 | 15 | 14.7 | 0.037 | -18.5 | 7.46 | 1.67 | 38.03 | 15.59 | 0.68 | 0 | 2.17 | 4.6 | 7.33 | 31.59 | 1.593
180 | 70 | 590 | 0.8 | nSOD@CuO-NPs | 7 | 500 | 0.128 | 57.33333 | 15 | 14.7 | 0.037 | -18.5 | 7.46 | 1.67 | 38.03 | 15.59 | 0.68 | 0 | 2.17 | 4.6 | 7.33 | 31.59 | 1.593
210 | 70 | 590 | 0.8 | nSOD@CuO-NPs | 7 | 500 | 0.103 | 65.66667 | 15 | 14.7 | 0.037 | -18.5 | 7.46 | 1.67 | 38.03 | 15.59 | 0.68 | 0 | 2.17 | 4.6 | 7.33 | 31.59 | 1.593
240 | 70 | 590 | 0.8 | nSOD@CuO-NPs | 7 | 500 | 0.085 | 71.66667 | 15 | 14.7 | 0.037 | -18.5 | 7.46 | 1.67 | 38.03 | 15.59 | 0.68 | 0 | 2.17 | 4.6 | 7.33 | 31.59 | 1.593
0 | 70 | 663 | 0.8 | nSOD@CuO-NPs | 4 | 500 | 0.299 | 0 | 15 | 14.7 | 0.037 | -18.5 | 7.46 | 1.67 | 38.03 | 15.59 | 0.68 | 0 | 2.17 | 4.6 | 7.33 | 31.59 | 1.593
30 | 70 | 663 | 0.8 | nSOD@CuO-NPs | 4 | 500 | 0.27 | 9.698997 | 15 | 14.7 | 0.037 | -18.5 | 7.46 | 1.67 | 38.03 | 15.59 | 0.68 | 0 | 2.17 | 4.6 | 7.33 | 31.59 | 1.593
60 | 70 | 663 | 0.8 | nSOD@CuO-NPs | 4 | 500 | 0.229 | 23.41137 | 15 | 14.7 | 0.037 | -18.5 | 7.46 | 1.67 | 38.03 | 15.59 | 0.68 | 0 | 2.17 | 4.6 | 7.33 | 31.59 | 1.593
90 | 70 | 663 | 0.8 | nSOD@CuO-NPs | 4 | 500 | 0.228 | 23.74582 | 15 | 14.7 | 0.037 | -18.5 | 7.46 | 1.67 | 38.03 | 15.59 | 0.68 | 0 | 2.17 | 4.6 | 7.33 | 31.59 | 1.593
120 | 70 | 663 | 0.8 | nSOD@CuO-NPs | 4 | 500 | 0.189 | 36.7893 | 15 | 14.7 | 0.037 | -18.5 | 7.46 | 1.67 | 38.03 | 15.59 | 0.68 | 0 | 2.17 | 4.6 | 7.33 | 31.59 | 1.593
150 | 70 | 663 | 0.8 | nSOD@CuO-NPs | 4 | 500 | 0.14 | 53.17726 | 15 | 14.7 | 0.037 | -18.5 | 7.46 | 1.67 | 38.03 | 15.59 | 0.68 | 0 | 2.17 | 4.6 | 7.33 | 31.59 | 1.593
180 | 70 | 663 | 0.8 | nSOD@CuO-NPs | 4 | 500 | 0.12 | 59.86622 | 15 | 14.7 | 0.037 | -18.5 | 7.46 | 1.67 | 38.03 | 15.59 | 0.68 | 0 | 2.17 | 4.6 | 7.33 | 31.59 | 1.593
210 | 70 | 663 | 0.8 | nSOD@CuO-NPs | 4 | 500 | 0.098 | 67.22408 | 15 | 14.7 | 0.037 | -18.5 | 7.46 | 1.67 | 38.03 | 15.59 | 0.68 | 0 | 2.17 | 4.6 | 7.33 | 31.59 | 1.593
240 | 70 | 663 | 0.8 | nSOD@CuO-NPs | 4 | 500 | 0.085 | 71.57191 | 15 | 14.7 | 0.037 | -18.5 | 7.46 | 1.67 | 38.03 | 15.59 | 0.68 | 0 | 2.17 | 4.6 | 7.33 | 31.59 | 1.593
0 | 70 | 590 | 0.8 | nSOD@CuO-NPs | 4 | 500 | 0.306 | 0 | 15 | 14.7 | 0.037 | -18.5 | 7.46 | 1.67 | 38.03 | 15.59 | 0.68 | 0 | 2.17 | 4.6 | 7.33 | 31.59 | 1.593
30 | 70 | 590 | 0.8 | nSOD@CuO-NPs | 4 | 500 | 0.288 | 5.882353 | 15 | 14.7 | 0.037 | -18.5 | 7.46 | 1.67 | 38.03 | 15.59 | 0.68 | 0 | 2.17 | 4.6 | 7.33 | 31.59 | 1.593
60 | 70 | 590 | 0.8 | nSOD@CuO-NPs | 4 | 500 | 0.261 | 14.70588 | 15 | 14.7 | 0.037 | -18.5 | 7.46 | 1.67 | 38.03 | 15.59 | 0.68 | 0 | 2.17 | 4.6 | 7.33 | 31.59 | 1.593
90 | 70 | 590 | 0.8 | nSOD@CuO-NPs | 4 | 500 | 0.226 | 26.14379 | 15 | 14.7 | 0.037 | -18.5 | 7.46 | 1.67 | 38.03 | 15.59 | 0.68 | 0 | 2.17 | 4.6 | 7.33 | 31.59 | 1.593
120 | 70 | 590 | 0.8 | nSOD@CuO-NPs | 4 | 500 | 0.193 | 36.9281 | 15 | 14.7 | 0.037 | -18.5 | 7.46 | 1.67 | 38.03 | 15.59 | 0.68 | 0 | 2.17 | 4.6 | 7.33 | 31.59 | 1.593
150 | 70 | 590 | 0.8 | nSOD@CuO-NPs | 4 | 500 | 0.159 | 48.03922 | 15 | 14.7 | 0.037 | -18.5 | 7.46 | 1.67 | 38.03 | 15.59 | 0.68 | 0 | 2.17 | 4.6 | 7.33 | 31.59 | 1.593
180 | 70 | 590 | 0.8 | nSOD@CuO-NPs | 4 | 500 | 0.139 | 54.57516 | 15 | 14.7 | 0.037 | -18.5 | 7.46 | 1.67 | 38.03 | 15.59 | 0.68 | 0 | 2.17 | 4.6 | 7.33 | 31.59 | 1.593
210 | 70 | 590 | 0.8 | nSOD@CuO-NPs | 4 | 500 | 0.125 | 59.15033 | 15 | 14.7 | 0.037 | -18.5 | 7.46 | 1.67 | 38.03 | 15.59 | 0.68 | 0 | 2.17 | 4.6 | 7.33 | 31.59 | 1.593
240 | 70 | 590 | 0.8 | nSOD@CuO-NPs | 4 | 500 | 0.106 | 65.35948 | 15 | 14.7 | 0.037 | -18.5 | 7.46 | 1.67 | 38.03 | 15.59 | 0.68 | 0 | 2.17 | 4.6 | 7.33 | 31.59 | 1.593
0 | 70 | 663 | 0.8 | nSOD@CuO-NPs | 7 | 500 | 0.305 | 0 | 15 | 14.7 | 0.037 | -18.5 | 7.46 | 1.67 | 38.03 | 15.59 | 0.68 | 0 | 2.17 | 4.6 | 7.33 | 31.59 | 1.593
30 | 70 | 663 | 0.8 | nSOD@CuO-NPs | 7 | 500 | 0.248 | 18.68852 | 15 | 14.7 | 0.037 | -18.5 | 7.46 | 1.67 | 38.03 | 15.59 | 0.68 | 0 | 2.17 | 4.6 | 7.33 | 31.59 | 1.593
60 | 70 | 663 | 0.8 | nSOD@CuO-NPs | 7 | 500 | 0.22 | 27.86885 | 15 | 14.7 | 0.037 | -18.5 | 7.46 | 1.67 | 38.03 | 15.59 | 0.68 | 0 | 2.17 | 4.6 | 7.33 | 31.59 | 1.593
90 | 70 | 663 | 0.8 | nSOD@CuO-NPs | 7 | 500 | 0.162 | 46.88525 | 15 | 14.7 | 0.037 | -18.5 | 7.46 | 1.67 | 38.03 | 15.59 | 0.68 | 0 | 2.17 | 4.6 | 7.33 | 31.59 | 1.593
120 | 70 | 663 | 0.8 | nSOD@CuO-NPs | 7 | 500 | 0.134 | 56.06557 | 15 | 14.7 | 0.037 | -18.5 | 7.46 | 1.67 | 38.03 | 15.59 | 0.68 | 0 | 2.17 | 4.6 | 7.33 | 31.59 | 1.593
150 | 70 | 663 | 0.8 | nSOD@CuO-NPs | 7 | 500 | 0.125 | 59.01639 | 15 | 14.7 | 0.037 | -18.5 | 7.46 | 1.67 | 38.03 | 15.59 | 0.68 | 0 | 2.17 | 4.6 | 7.33 | 31.59 | 1.593
180 | 70 | 663 | 0.8 | nSOD@CuO-NPs | 7 | 500 | 0.111 | 63.60656 | 15 | 14.7 | 0.037 | -18.5 | 7.46 | 1.67 | 38.03 | 15.59 | 0.68 | 0 | 2.17 | 4.6 | 7.33 | 31.59 | 1.593
210 | 70 | 663 | 0.8 | nSOD@CuO-NPs | 7 | 500 | 0.087 | 71.47541 | 15 | 14.7 | 0.037 | -18.5 | 7.46 | 1.67 | 38.03 | 15.59 | 0.68 | 0 | 2.17 | 4.6 | 7.33 | 31.59 | 1.593
240 | 70 | 663 | 0.8 | nSOD@CuO-NPs | 7 | 500 | 0.054 | 82.29508 | 15 | 14.7 | 0.037 | -18.5 | 7.46 | 1.67 | 38.03 | 15.59 | 0.68 | 0 | 2.17 | 4.6 | 7.33 | 31.59 | 1.593
0 | 70 | 590 | 0.8 | nSOD@CuO-NPs | 7 | 500 | 0.302 | 0 | 15 | 14.7 | 0.037 | -18.5 | 7.46 | 1.67 | 38.03 | 15.59 | 0.68 | 0 | 2.17 | 4.6 | 7.33 | 31.59 | 1.593
30 | 70 | 590 | 0.8 | nSOD@CuO-NPs | 7 | 500 | 0.258 | 14.56954 | 15 | 14.7 | 0.037 | -18.5 | 7.46 | 1.67 | 38.03 | 15.59 | 0.68 | 0 | 2.17 | 4.6 | 7.33 | 31.59 | 1.593
60 | 70 | 590 | 0.8 | nSOD@CuO-NPs | 7 | 500 | 0.191 | 36.75497 | 15 | 14.7 | 0.037 | -18.5 | 7.46 | 1.67 | 38.03 | 15.59 | 0.68 | 0 | 2.17 | 4.6 | 7.33 | 31.59 | 1.593
90 | 70 | 590 | 0.8 | nSOD@CuO-NPs | 7 | 500 | 0.172 | 43.04636 | 15 | 14.7 | 0.037 | -18.5 | 7.46 | 1.67 | 38.03 | 15.59 | 0.68 | 0 | 2.17 | 4.6 | 7.33 | 31.59 | 1.593
120 | 70 | 590 | 0.8 | nSOD@CuO-NPs | 7 | 500 | 0.156 | 48.34437 | 15 | 14.7 | 0.037 | -18.5 | 7.46 | 1.67 | 38.03 | 15.59 | 0.68 | 0 | 2.17 | 4.6 | 7.33 | 31.59 | 1.593
150 | 70 | 590 | 0.8 | nSOD@CuO-NPs | 7 | 500 | 0.132 | 56.29139 | 15 | 14.7 | 0.037 | -18.5 | 7.46 | 1.67 | 38.03 | 15.59 | 0.68 | 0 | 2.17 | 4.6 | 7.33 | 31.59 | 1.593
180 | 70 | 590 | 0.8 | nSOD@CuO-NPs | 7 | 500 | 0.123 | 59.27152 | 15 | 14.7 | 0.037 | -18.5 | 7.46 | 1.67 | 38.03 | 15.59 | 0.68 | 0 | 2.17 | 4.6 | 7.33 | 31.59 | 1.593
210 | 70 | 590 | 0.8 | nSOD@CuO-NPs | 7 | 500 | 0.106 | 64.90066 | 15 | 14.7 | 0.037 | -18.5 | 7.46 | 1.67 | 38.03 | 15.59 | 0.68 | 0 | 2.17 | 4.6 | 7.33 | 31.59 | 1.593
240 | 70 | 590 | 0.8 | nSOD@CuO-NPs | 7 | 500 | 0.074 | 75.49669 | 15 | 14.7 | 0.037 | -18.5 | 7.46 | 1.67 | 38.03 | 15.59 | 0.68 | 0 | 2.17 | 4.6 | 7.33 | 31.59 | 1.593
Note on F82: [Comentário encadeado] Sua versão do Excel permite que você leia este comentário encadeado, no entanto, as edições serão removidas se o arquivo for aberto em uma versão mais recente do Excel. Saiba mais: https://go.microsoft.com/fwlink/?linkid=870924 Comentário: 3,96 --> 4
Note on F95: [Comentário encadeado] Sua versão do Excel permite que você leia este comentário encadeado, no entanto, as edições serão removidas se o arquivo for aberto em uma versão mais recente do Excel. Saiba mais: https://go.microsoft.com/fwlink/?linkid=870924 Comentário: 3,96 --> 4
Note on F186: [Comentário encadeado] Sua versão do Excel permite que você leia este comentário encadeado, no entanto, as edições serão removidas se o arquivo for aberto em uma versão mais recente do Excel. Saiba mais: https://go.microsoft.com/fwlink/?linkid=870924 Comentário: 8 --> 8,3
Note on F199: [Comentário encadeado] Sua versão do Excel permite que você leia este comentário encadeado, no entanto, as edições serão removidas se o arquivo for aberto em uma versão mais recente do Excel. Saiba mais: https://go.microsoft.com/fwlink/?linkid=870924 Comentário: 8 --> 8,3