## Data
time | [Dye] | [Cat] | Catalyst | pH | Stage | Abs | %R | Sample ID | C (%) | Fe (%) | Ce (%) | Na (%) | Al (%) | Si (%) | O (%) | K (%) | Mg (%) | Ca (%) | Si/Al | AI
-45 | 10 | 0.5 | SS@CeO2-NPs 4 wt.% | 9.08 | Adsorption | 0.3888889 | 59.73154 | Am06_Lodo-CeO2-NPs-4%_2 | 34.84 | 3.73 | 5.26 | 0.56 | 2.07 | 12.04 | 38.51 | 1.15 | 0.15 | 0.58 | 5.816425 | 55.36093
-30 | 10 | 0.5 | SS@CeO2-NPs 4 wt.% | 9.08 | Adsorption | 0.6166667 | 70.80537 | Am06_Lodo-CeO2-NPs-4%_3 | 34.84 | 3.73 | 5.26 | 0.56 | 2.07 | 12.04 | 38.51 | 1.15 | 0.15 | 0.58 | 5.816425 | 55.189
-15 | 10 | 0.5 | SS@CeO2-NPs 4 wt.% | 9.08 | Adsorption | 0.5611111 | 74.83221 | Am06_Lodo-CeO2-NPs-4%_4 | 34.84 | 3.73 | 5.26 | 0.56 | 2.07 | 12.04 | 38.51 | 1.15 | 0.15 | 0.58 | 5.816425 | 55.189
0 | 10 | 0.5 | SS@CeO2-NPs 4 wt.% | 9.08 | Photocatalysis | 0.5833333 | 76.84564 | Am06_Lodo-CeO2-NPs-4%_1 | 34.84 | 3.73 | 5.26 | 0.56 | 2.07 | 12.04 | 38.51 | 1.15 | 0.15 | 0.58 | 5.816425 | 55.189
15 | 10 | 0.5 | SS@CeO2-NPs 4 wt.% | 9.08 | Photocatalysis | 0.6833333 | 81.20805 | Am06_Lodo-CeO2-NPs-4%_2 | 34.84 | 3.73 | 5.26 | 0.56 | 2.07 | 12.04 | 38.51 | 1.15 | 0.15 | 0.58 | 5.816425 | 55.189
30 | 10 | 0.5 | SS@CeO2-NPs 4 wt.% | 9.08 | Photocatalysis | 0.7611111 | 82.21477 | Am06_Lodo-CeO2-NPs-4%_5 | 34.84 | 3.73 | 5.26 | 0.56 | 2.07 | 12.04 | 38.51 | 1.15 | 0.15 | 0.58 | 5.816425 | 55.189
45 | 10 | 0.5 | SS@CeO2-NPs 4 wt.% | 9.08 | Photocatalysis | 0.75 | 85.57047 | Am06_Lodo-CeO2-NPs-4%_7 | 34.84 | 3.73 | 5.26 | 0.56 | 2.07 | 12.04 | 38.51 | 1.15 | 0.15 | 0.58 | 5.816425 | 55.189
60 | 10 | 0.5 | SS@CeO2-NPs 4 wt.% | 9.08 | Photocatalysis | 0.7833333 | 85.57047 | Am06_Lodo-CeO2-NPs-4%_6 | 34.84 | 3.73 | 5.26 | 0.56 | 2.07 | 12.04 | 38.51 | 1.15 | 0.15 | 0.58 | 5.816425 | 55.189
90 | 10 | 0.5 | SS@CeO2-NPs 4 wt.% | 9.08 | Photocatalysis | 0.8111111 | 83.55705 | Am06_Lodo-CeO2-NPs-4%_2 | 34.84 | 3.73 | 5.26 | 0.56 | 2.07 | 12.04 | 38.51 | 1.15 | 0.15 | 0.58 | 5.816425 | 55.189
120 | 10 | 0.5 | SS@CeO2-NPs 4 wt.% | 9.08 | Photocatalysis | 0.6388889 | 88.5906 | Am06_Lodo-CeO2-NPs-4%_3 | 34.84 | 3.73 | 5.26 | 0.56 | 2.07 | 12.04 | 38.51 | 1.15 | 0.15 | 0.58 | 5.816425 | 55.189
-45 | 10 | 1 | SS@CeO2-NPs 4 wt.% | 9.03 | Adsorption | 0.135 | 65.29563 | Am06_Lodo-CeO2-NPs-4%_3 | 26.35 | 10.94 | 3.97 | 0 | 3.11 | 7.35 | 39.88 | 0.46 | 0.54 | 1.99 | 2.363344 | 62.386
-30 | 10 | 1 | SS@CeO2-NPs 4 wt.% | 9.03 | Adsorption | 0.113 | 70.95116 | Am06_Lodo-CeO2-NPs-4%_2 | 26.35 | 10.94 | 3.97 | 0 | 3.11 | 7.35 | 39.88 | 0.46 | 0.54 | 1.99 | 2.363344 | 62.386
-15 | 10 | 1 | SS@CeO2-NPs 4 wt.% | 9.03 | Adsorption | 0.081 | 80.71979 | Am06_Lodo-CeO2-NPs-4%_4 | 26.35 | 10.94 | 3.97 | 0 | 3.11 | 7.35 | 39.88 | 0.46 | 0.54 | 1.99 | 2.363344 | 62.386
0 | 10 | 1 | SS@CeO2-NPs 4 wt.% | 9.03 | Photocatalysis | 0.075 | 79.17738 | Am06_Lodo-CeO2-NPs-4%_1 | 26.35 | 10.94 | 3.97 | 0 | 3.11 | 7.35 | 39.88 | 0.46 | 0.54 | 1.99 | 2.363344 | 62.386
15 | 10 | 1 | SS@CeO2-NPs 4 wt.% | 9.03 | Photocatalysis | 0.065 | 87.14653 | Am06_Lodo-CeO2-NPs-4%_2 | 26.35 | 10.94 | 3.97 | 0 | 3.11 | 7.35 | 39.88 | 0.46 | 0.54 | 1.99 | 2.363344 | 62.386
30 | 10 | 1 | SS@CeO2-NPs 4 wt.% | 9.03 | Photocatalysis | 0.054 | 86.11825 | Am06_Lodo-CeO2-NPs-4%_5 | 26.35 | 10.94 | 3.97 | 0 | 3.11 | 7.35 | 39.88 | 0.46 | 0.54 | 1.99 | 2.363344 | 62.386
45 | 10 | 1 | SS@CeO2-NPs 4 wt.% | 9.03 | Photocatalysis | 0.053 | 86.37532 | Am06_Lodo-CeO2-NPs-4%_7 | 26.35 | 10.94 | 3.97 | 0 | 3.11 | 7.35 | 39.88 | 0.46 | 0.54 | 1.99 | 2.363344 | 62.386
60 | 10 | 1 | SS@CeO2-NPs 4 wt.% | 9.03 | Photocatalysis | 0.041 | 89.46015 | Am06_Lodo-CeO2-NPs-4%_6 | 26.35 | 10.94 | 3.97 | 0 | 3.11 | 7.35 | 39.88 | 0.46 | 0.54 | 1.99 | 2.363344 | 62.386
90 | 10 | 1 | SS@CeO2-NPs 4 wt.% | 9.03 | Photocatalysis | 0.038 | 90.48843 | Am06_Lodo-CeO2-NPs-4%_2 | 26.35 | 10.94 | 3.97 | 0 | 3.11 | 7.35 | 39.88 | 0.46 | 0.54 | 1.99 | 2.363344 | 62.386
120 | 10 | 1 | SS@CeO2-NPs 4 wt.% | 9.03 | Photocatalysis | 0.037 | 90.23136 | Am06_Lodo-CeO2-NPs-4%_3 | 26.35 | 10.94 | 3.97 | 0 | 3.11 | 7.35 | 39.88 | 0.46 | 0.54 | 1.99 | 2.363344 | 62.386
-45 | 20 | 1 | SS@CeO2-NPs 4 wt.% | 9 | Adsorption | 0.408 | 37.42331 | Am06_Lodo-CeO2-NPs-4%_3 | 31.5 | 4.88 | 4.5 | 0.23 | 2.61 | 9.23 | 39.41 | 0.81 | 0.35 | 1.29 | 3.536398 | 54.774
-30 | 20 | 1 | SS@CeO2-NPs 4 wt.% | 9 | Adsorption | 0.326 | 50 | Am06_Lodo-CeO2-NPs-4%_2 | 31.5 | 4.88 | 4.5 | 0.23 | 2.61 | 9.23 | 39.41 | 0.81 | 0.35 | 1.29 | 3.536398 | 54.774
-15 | 20 | 1 | SS@CeO2-NPs 4 wt.% | 9 | Adsorption | 0.304 | 53.37423 | Am06_Lodo-CeO2-NPs-4%_2 | 31.5 | 4.88 | 4.5 | 0.23 | 2.61 | 9.23 | 39.41 | 0.81 | 0.35 | 1.29 | 3.536398 | 54.774
0 | 20 | 1 | SS@CeO2-NPs 4 wt.% | 9 | Photocatalysis | 0.234 | 64.11043 | Am06_Lodo-CeO2-NPs-4%_4 | 31.5 | 4.88 | 4.5 | 0.23 | 2.61 | 9.23 | 39.41 | 0.81 | 0.35 | 1.29 | 3.536398 | 54.774
15 | 20 | 1 | SS@CeO2-NPs 4 wt.% | 9 | Photocatalysis | 0.212 | 67.48466 | Am06_Lodo-CeO2-NPs-4%_5 | 31.5 | 4.88 | 4.5 | 0.23 | 2.61 | 9.23 | 39.41 | 0.81 | 0.35 | 1.29 | 3.536398 | 54.774
30 | 20 | 1 | SS@CeO2-NPs 4 wt.% | 9 | Photocatalysis | 0.201 | 69.17178 | Am06_Lodo-CeO2-NPs-4%_4 | 31.5 | 4.88 | 4.5 | 0.23 | 2.61 | 9.23 | 39.41 | 0.81 | 0.35 | 1.29 | 3.536398 | 54.774
45 | 20 | 1 | SS@CeO2-NPs 4 wt.% | 9 | Photocatalysis | 0.129 | 80.21472 | Am06_Lodo-CeO2-NPs-4%_7 | 31.5 | 4.88 | 4.5 | 0.23 | 2.61 | 9.23 | 39.41 | 0.81 | 0.35 | 1.29 | 3.536398 | 54.774
60 | 20 | 1 | SS@CeO2-NPs 4 wt.% | 9 | Photocatalysis | 0.132 | 79.7546 | Am06_Lodo-CeO2-NPs-4%_6 | 31.5 | 4.88 | 4.5 | 0.23 | 2.61 | 9.23 | 39.41 | 0.81 | 0.35 | 1.29 | 3.536398 | 54.774
90 | 20 | 1 | SS@CeO2-NPs 4 wt.% | 9 | Photocatalysis | 0.118 | 81.90184 | Am06_Lodo-CeO2-NPs-4%_5 | 31.5 | 4.88 | 4.5 | 0.23 | 2.61 | 9.23 | 39.41 | 0.81 | 0.35 | 1.29 | 3.536398 | 54.774
120 | 20 | 1 | SS@CeO2-NPs 4 wt.% | 9 | Photocatalysis | 0.079 | 87.88344 | Am06_Lodo-CeO2-NPs-4%_5 | 31.5 | 4.88 | 4.5 | 0.23 | 2.61 | 9.23 | 39.41 | 0.81 | 0.35 | 1.29 | 3.536398 | 54.774
-45 | 20 | 0.5 | SS@CeO2-NPs 4 wt.% | 9.07 | Adsorption | 0.629 | 4.69697 | Am06_Lodo-CeO2-NPs-4%_4 | 27.31 | 3.92 | 3.81 | 0.19 | 2.78 | 9.55 | 43.2 | 0.62 | 0.44 | 1.08 | 3.435252 | 55.966
-30 | 20 | 0.5 | SS@CeO2-NPs 4 wt.% | 9.07 | Adsorption | 0.574 | 13.0303 | Am06_Lodo-CeO2-NPs-4%_3 | 27.31 | 3.92 | 3.81 | 0.19 | 2.78 | 9.55 | 43.2 | 0.62 | 0.44 | 1.08 | 3.435252 | 55.966
-15 | 20 | 0.5 | SS@CeO2-NPs 4 wt.% | 9.07 | Adsorption | 0.572 | 13.33333 | Am06_Lodo-CeO2-NPs-4%_2 | 27.31 | 3.92 | 3.81 | 0.19 | 2.78 | 9.55 | 43.2 | 0.62 | 0.44 | 1.08 | 3.435252 | 55.966
0 | 20 | 0.5 | SS@CeO2-NPs 4 wt.% | 9.07 | Photocatalysis | 0.548 | 16.9697 | Am06_Lodo-CeO2-NPs-4%_5 | 27.31 | 3.92 | 3.81 | 0.19 | 2.78 | 9.55 | 43.2 | 0.62 | 0.44 | 1.08 | 3.435252 | 55.966
15 | 20 | 0.5 | SS@CeO2-NPs 4 wt.% | 9.07 | Photocatalysis | 0.519 | 21.36364 | Am06_Lodo-CeO2-NPs-4%_7 | 27.31 | 3.92 | 3.81 | 0.19 | 2.78 | 9.55 | 43.2 | 0.62 | 0.44 | 1.08 | 3.435252 | 55.966
30 | 20 | 0.5 | SS@CeO2-NPs 4 wt.% | 9.07 | Photocatalysis | 0.493 | 25.30303 | Am06_Lodo-CeO2-NPs-4%_5 | 27.31 | 3.92 | 3.81 | 0.19 | 2.78 | 9.55 | 43.2 | 0.62 | 0.44 | 1.08 | 3.435252 | 55.966
45 | 20 | 0.5 | SS@CeO2-NPs 4 wt.% | 9.07 | Photocatalysis | 0.45 | 31.81818 | Am06_Lodo-CeO2-NPs-4%_7 | 27.31 | 3.92 | 3.81 | 0.19 | 2.78 | 9.55 | 43.2 | 0.62 | 0.44 | 1.08 | 3.435252 | 55.966
60 | 20 | 0.5 | SS@CeO2-NPs 4 wt.% | 9.07 | Photocatalysis | 0.384 | 41.81818 | Am06_Lodo-CeO2-NPs-4%_6 | 27.31 | 3.92 | 3.81 | 0.19 | 2.78 | 9.55 | 43.2 | 0.62 | 0.44 | 1.08 | 3.435252 | 55.966
90 | 20 | 0.5 | SS@CeO2-NPs 4 wt.% | 9.07 | Photocatalysis | 0.297 | 55 | Am06_Lodo-CeO2-NPs-4%_2 | 27.31 | 3.92 | 3.81 | 0.19 | 2.78 | 9.55 | 43.2 | 0.62 | 0.44 | 1.08 | 3.435252 | 55.966
120 | 20 | 0.5 | SS@CeO2-NPs 4 wt.% | 9.07 | Photocatalysis | 0.23 | 65.15152 | Am06_Lodo-CeO2-NPs-4%_4 | 27.31 | 3.92 | 3.81 | 0.19 | 2.78 | 9.55 | 43.2 | 0.62 | 0.44 | 1.08 | 3.435252 | 55.966
-45 | 20 | 0.5 | CeO2-NPs | 9.11 | Adsorption | 0.115 | 0 | Am04_CeO2-NPs_5 | 4.11 | 0 | 93.5 | 0 | 0 | 0 | 5.22 | 0.18 | 0 | 0 | 0 | 144.336
-30 | 20 | 0.5 | CeO2-NPs | 9.11 | Adsorption | 0.077 | 33.04348 | Am04_CeO2-NPs_7 | 4.11 | 0 | 93.5 | 0 | 0 | 0 | 5.22 | 0.18 | 0 | 0 | 0 | 144.336
-15 | 20 | 0.5 | CeO2-NPs | 9.11 | Adsorption | 0.058 | 49.56522 | Am04_CeO2-NPs_5 | 4.11 | 0 | 93.5 | 0 | 0 | 0 | 5.22 | 0.18 | 0 | 0 | 0 | 144.336
0 | 20 | 0.5 | CeO2-NPs | 9.11 | Photocatalysis | 0.054 | 53.04348 | Am04_CeO2-NPs_3 | 4.11 | 0 | 93.5 | 0 | 0 | 0 | 5.22 | 0.18 | 0 | 0 | 0 | 144.336
15 | 20 | 0.5 | CeO2-NPs | 9.11 | Photocatalysis | 0.047 | 59.13043 | Am04_CeO2-NPs_4 | 4.11 | 0 | 93.5 | 0 | 0 | 0 | 5.22 | 0.18 | 0 | 0 | 0 | 144.336
30 | 20 | 0.5 | CeO2-NPs | 9.11 | Photocatalysis | 0.048 | 58.26087 | Am04_CeO2-NPs_6 | 4.11 | 0 | 93.5 | 0 | 0 | 0 | 5.22 | 0.18 | 0 | 0 | 0 | 144.336
45 | 20 | 0.5 | CeO2-NPs | 9.11 | Photocatalysis | 0.038 | 66.95652 | Am04_CeO2-NPs_5 | 4.11 | 0 | 93.5 | 0 | 0 | 0 | 5.22 | 0.18 | 0 | 0 | 0 | 144.336
60 | 20 | 0.5 | CeO2-NPs | 9.11 | Photocatalysis | 0.039 | 66.08696 | Am04_CeO2-NPs_7 | 4.11 | 0 | 93.5 | 0 | 0 | 0 | 5.22 | 0.18 | 0 | 0 | 0 | 144.336
90 | 20 | 0.5 | CeO2-NPs | 9.11 | Photocatalysis | 0.036 | 68.69565 | Am04_CeO2-NPs_7 | 4.11 | 0 | 93.5 | 0 | 0 | 0 | 5.22 | 0.18 | 0 | 0 | 0 | 144.336
120 | 20 | 0.5 | CeO2-NPs | 9.11 | Photocatalysis | 0.029 | 74.78261 | Am04_CeO2-NPs_8 | 4.11 | 0 | 93.5 | 0 | 0 | 0 | 5.22 | 0.18 | 0 | 0 | 0 | 144.336
-45 | 20 | 1 | CeO2-NPs | 9 | Adsorption | 0.144 | 0 | Am04_CeO2-NPs_3 | 3.42 | 0 | 91.87 | 0 | 0 | 0 | 4.49 | 0.2 | 0 | 0 | 0 | 141.297
-30 | 20 | 1 | CeO2-NPs | 9 | Adsorption | 0.136 | 5.555556 | Am04_CeO2-NPs_5 | 3.42 | 0 | 91.87 | 0 | 0 | 0 | 4.49 | 0.2 | 0 | 0 | 0 | 141.297
-15 | 20 | 1 | CeO2-NPs | 9 | Adsorption | 0.098 | 31.94444 | Am04_CeO2-NPs_7 | 3.42 | 0 | 91.87 | 0 | 0 | 0 | 4.49 | 0.2 | 0 | 0 | 0 | 141.297
0 | 20 | 1 | CeO2-NPs | 9 | Photocatalysis | 0.066 | 54.16667 | Am04_CeO2-NPs_4 | 3.42 | 0 | 91.87 | 0 | 0 | 0 | 4.49 | 0.2 | 0 | 0 | 0 | 141.297
15 | 20 | 1 | CeO2-NPs | 9 | Photocatalysis | 0.0107 | 92.56944 | Am04_CeO2-NPs_6 | 3.42 | 0 | 91.87 | 0 | 0 | 0 | 4.49 | 0.2 | 0 | 0 | 0 | 141.297
30 | 20 | 1 | CeO2-NPs | 9 | Photocatalysis | 0.099 | 31.25 | Am04_CeO2-NPs_3 | 3.42 | 0 | 91.87 | 0 | 0 | 0 | 4.49 | 0.2 | 0 | 0 | 0 | 141.297
45 | 20 | 1 | CeO2-NPs | 9 | Photocatalysis | 0.099 | 31.25 | Am04_CeO2-NPs_5 | 3.42 | 0 | 91.87 | 0 | 0 | 0 | 4.49 | 0.2 | 0 | 0 | 0 | 141.297
60 | 20 | 1 | CeO2-NPs | 9 | Photocatalysis | 0.109 | 24.30556 | Am04_CeO2-NPs_8 | 3.42 | 0 | 91.87 | 0 | 0 | 0 | 4.49 | 0.2 | 0 | 0 | 0 | 141.297
90 | 20 | 1 | CeO2-NPs | 9 | Photocatalysis | 0.07 | 51.38889 | Am04_CeO2-NPs_5 | 3.42 | 0 | 91.87 | 0 | 0 | 0 | 4.49 | 0.2 | 0 | 0 | 0 | 141.297
120 | 20 | 1 | CeO2-NPs | 9 | Photocatalysis | 0.05 | 65.27778 | Am04_CeO2-NPs_8 | 3.42 | 0 | 91.87 | 0 | 0 | 0 | 4.49 | 0.2 | 0 | 0 | 0 | 141.297

## Plan1
time | [Dye] | WL | [Cat] | Catalyst | pH | V (mL) | Abs | %R | Sample ID | C (%) | Fe (%) | Cu (%) | Na (%) | Al (%) | Si (%) | O (%) | K (%) | Mg (%) | Ca (%) | Si/Al | AI
0 | 135 | 590 | 1 | nSOD@CuO-NPs | 4 | 100 | 0.42625 | 0 | ITA_21 nSDO_CuO_1 | 21.67 | 4.15 | 2.22 | 9.18 | 8.84 | 11.08 | 41.57 | 0.39 | 0.37 | 0.21 | 1.253394 | 1.20631
15 | 135 | 590 | 1 | nSOD@CuO-NPs | 4 | 100 | 0.424375 | 0.4398827 | ITA_21 nSDO_CuO_1 | 21.67 | 4.15 | 2.22 | 9.18 | 8.84 | 11.08 | 41.57 | 0.39 | 0.37 | 0.21 | 1.253394 | 1.20631 | 20.46
30 | 135 | 590 | 1 | nSOD@CuO-NPs | 4 | 100 | 0.421875 | 1.026393 | ITA_21 nSDO_CuO_1 | 21.67 | 4.15 | 2.22 | 9.18 | 8.84 | 11.08 | 41.57 | 0.39 | 0.37 | 0.21 | 1.253394 | 1.20631 | 3.534
45 | 135 | 590 | 1 | nSOD@CuO-NPs | 4 | 100 | 0.4125 | 3.225806 | ITA_21 nSDO_CuO_1 | 21.67 | 4.15 | 2.22 | 9.18 | 8.84 | 11.08 | 41.57 | 0.39 | 0.37 | 0.21 | 1.253394 | 1.20631
60 | 135 | 590 | 1 | nSOD@CuO-NPs | 4 | 100 | 0.408 | 4.281525 | ITA_21 nSDO_CuO_1 | 21.67 | 4.15 | 2.22 | 9.18 | 8.84 | 11.08 | 41.57 | 0.39 | 0.37 | 0.21 | 1.253394 | 1.20631
75 | 135 | 590 | 1 | nSOD@CuO-NPs | 4 | 100 | 0.3946875 | 7.404692 | ITA_21 nSDO_CuO_1 | 21.67 | 4.15 | 2.22 | 9.18 | 8.84 | 11.08 | 41.57 | 0.39 | 0.37 | 0.21 | 1.253394 | 1.20631
90 | 135 | 590 | 1 | nSOD@CuO-NPs | 4 | 100 | 0.3946875 | 7.404692 | ITA_21 nSDO_CuO_1 | 21.67 | 4.15 | 2.22 | 9.18 | 8.84 | 11.08 | 41.57 | 0.39 | 0.37 | 0.21 | 1.253394 | 1.20631
105 | 135 | 590 | 1 | nSOD@CuO-NPs | 4 | 100 | 0.388 | 8.973607 | ITA_21 nSDO_CuO_1 | 21.67 | 4.15 | 2.22 | 9.18 | 8.84 | 11.08 | 41.57 | 0.39 | 0.37 | 0.21 | 1.253394 | 1.20631
120 | 135 | 590 | 1 | nSOD@CuO-NPs | 4 | 100 | 0.366 | 14.1349 | ITA_21 nSDO_CuO_1 | 21.67 | 4.15 | 2.22 | 9.18 | 8.84 | 11.08 | 41.57 | 0.39 | 0.37 | 0.21 | 1.253394 | 1.20631
150 | 135 | 590 | 1 | nSOD@CuO-NPs | 4 | 100 | 0.348 | 18.35777 | ITA_21 nSDO_CuO_1 | 21.67 | 4.15 | 2.22 | 9.18 | 8.84 | 11.08 | 41.57 | 0.39 | 0.37 | 0.21 | 1.253394 | 1.20631
180 | 135 | 590 | 1 | nSOD@CuO-NPs | 4 | 100 | 0.3346875 | 21.48094 | ITA_21 nSDO_CuO_1 | 21.67 | 4.15 | 2.22 | 9.18 | 8.84 | 11.08 | 41.57 | 0.39 | 0.37 | 0.21 | 1.253394 | 1.20631
210 | 135 | 590 | 1 | nSOD@CuO-NPs | 4 | 100 | 0.3040625 | 28.66569 | ITA_21 nSDO_CuO_1 | 21.67 | 4.15 | 2.22 | 9.18 | 8.84 | 11.08 | 41.57 | 0.39 | 0.37 | 0.21 | 1.253394 | 1.20631
240 | 135 | 590 | 1 | nSOD@CuO-NPs | 4 | 100 | 0.27625 | 35.19062 | ITA_21 nSDO_CuO_1 | 21.67 | 4.15 | 2.22 | 9.18 | 8.84 | 11.08 | 41.57 | 0.39 | 0.37 | 0.21 | 1.253394 | 1.20631
270 | 135 | 590 | 1 | nSOD@CuO-NPs | 4 | 100 | 0.2496875 | 41.42229 | ITA_21 nSDO_CuO_1 | 21.67 | 4.15 | 2.22 | 9.18 | 8.84 | 11.08 | 41.57 | 0.39 | 0.37 | 0.21 | 1.253394 | 1.20631
0 | 135 | 663 | 1 | nSOD@CuO-NPs | 4 | 100 | 0.529 | 0 | ITA_21 nSDO_CuO_2 | 38.03 | 15.59 | 0.68 | 2.17 | 4.6 | 7.33 | 31.59 | 0 | 0 | 0 | 1.593478 | 1.841546
15 | 135 | 663 | 1 | nSOD@CuO-NPs | 4 | 100 | 0.513 | 3.024575 | ITA_21 nSDO_CuO_2 | 38.03 | 15.59 | 0.68 | 2.17 | 4.6 | 7.33 | 31.59 | 0 | 0 | 0 | 1.593478 | 1.841546
30 | 135 | 663 | 1 | nSOD@CuO-NPs | 4 | 100 | 0.516 | 2.457467 | ITA_21 nSDO_CuO_2 | 38.03 | 15.59 | 0.68 | 2.17 | 4.6 | 7.33 | 31.59 | 0 | 0 | 0 | 1.593478 | 1.841546
45 | 135 | 663 | 1 | nSOD@CuO-NPs | 4 | 100 | 0.504 | 4.725898 | ITA_21 nSDO_CuO_2 | 38.03 | 15.59 | 0.68 | 2.17 | 4.6 | 7.33 | 31.59 | 0 | 0 | 0 | 1.593478 | 1.841546
60 | 135 | 663 | 1 | nSOD@CuO-NPs | 4 | 100 | 0.502 | 5.10397 | ITA_21 nSDO_CuO_2 | 38.03 | 15.59 | 0.68 | 2.17 | 4.6 | 7.33 | 31.59 | 0 | 0 | 0 | 1.593478 | 1.841546
75 | 135 | 663 | 1 | nSOD@CuO-NPs | 4 | 100 | 0.498 | 5.860113 | ITA_21 nSDO_CuO_2 | 38.03 | 15.59 | 0.68 | 2.17 | 4.6 | 7.33 | 31.59 | 0 | 0 | 0 | 1.593478 | 1.841546
90 | 135 | 663 | 1 | nSOD@CuO-NPs | 4 | 100 | 0.495 | 6.427221 | ITA_21 nSDO_CuO_2 | 38.03 | 15.59 | 0.68 | 2.17 | 4.6 | 7.33 | 31.59 | 0 | 0 | 0 | 1.593478 | 1.841546
105 | 135 | 663 | 1 | nSOD@CuO-NPs | 4 | 100 | 0.475 | 10.20794 | ITA_21 nSDO_CuO_2 | 38.03 | 15.59 | 0.68 | 2.17 | 4.6 | 7.33 | 31.59 | 0 | 0 | 0 | 1.593478 | 1.841546
120 | 135 | 663 | 1 | nSOD@CuO-NPs | 4 | 100 | 0.462 | 12.66541 | ITA_21 nSDO_CuO_2 | 38.03 | 15.59 | 0.68 | 2.17 | 4.6 | 7.33 | 31.59 | 0 | 0 | 0 | 1.593478 | 1.841546
150 | 135 | 663 | 1 | nSOD@CuO-NPs | 4 | 100 | 0.452 | 14.55577 | ITA_21 nSDO_CuO_2 | 38.03 | 15.59 | 0.68 | 2.17 | 4.6 | 7.33 | 31.59 | 0 | 0 | 0 | 1.593478 | 1.841546
180 | 135 | 663 | 1 | nSOD@CuO-NPs | 4 | 100 | 0.444 | 16.06805 | ITA_21 nSDO_CuO_2 | 38.03 | 15.59 | 0.68 | 2.17 | 4.6 | 7.33 | 31.59 | 0 | 0 | 0 | 1.593478 | 1.841546
210 | 135 | 663 | 1 | nSOD@CuO-NPs | 4 | 100 | 0.435 | 17.76938 | ITA_21 nSDO_CuO_2 | 38.03 | 15.59 | 0.68 | 2.17 | 4.6 | 7.33 | 31.59 | 0 | 0 | 0 | 1.593478 | 1.841546
240 | 135 | 663 | 1 | nSOD@CuO-NPs | 4 | 100 | 0.428 | 19.09263 | ITA_21 nSDO_CuO_2 | 38.03 | 15.59 | 0.68 | 2.17 | 4.6 | 7.33 | 31.59 | 0 | 0 | 0 | 1.593478 | 1.841546
270 | 135 | 663 | 1 | nSOD@CuO-NPs | 4 | 100 | 0.419 | 20.79395 | ITA_21 nSDO_CuO_2 | 38.03 | 15.59 | 0.68 | 2.17 | 4.6 | 7.33 | 31.59 | 0 | 0 | 0 | 1.593478 | 1.841546
0 | 135 | 590 | 1 | nSOD@CuO-NPs | 7 | 100 | 0.101 | 0 | ITA_21 nSDO_CuO_2 | 31.82 | 1.31 | 0.62 | 7.04 | 5.78 | 6.96 | 45.82 | 0.18 | 0.27 | 0.09 | 1.204152 | 0.4770767
15 | 135 | 590 | 1 | nSOD@CuO-NPs | 7 | 100 | 0.09 | 10.89109 | ITA_21 nSDO_CuO_2 | 31.82 | 1.31 | 0.62 | 7.04 | 5.78 | 6.96 | 45.82 | 0.18 | 0.27 | 0.09 | 1.204152 | 0.4770767
30 | 135 | 590 | 1 | nSOD@CuO-NPs | 7 | 100 | 0.08 | 20.79208 | ITA_21 nSDO_CuO_2 | 31.82 | 1.31 | 0.62 | 7.04 | 5.78 | 6.96 | 45.82 | 0.18 | 0.27 | 0.09 | 1.204152 | 0.4770767
45 | 135 | 590 | 1 | nSOD@CuO-NPs | 7 | 100 | 0.078 | 22.77228 | ITA_21 nSDO_CuO_2 | 31.82 | 1.31 | 0.62 | 7.04 | 5.78 | 6.96 | 45.82 | 0.18 | 0.27 | 0.09 | 1.204152 | 0.4770767
60 | 135 | 590 | 1 | nSOD@CuO-NPs | 7 | 100 | 0.075 | 25.74257 | ITA_21 nSDO_CuO_2 | 31.82 | 1.31 | 0.62 | 7.04 | 5.78 | 6.96 | 45.82 | 0.18 | 0.27 | 0.09 | 1.204152 | 0.4770767
75 | 135 | 590 | 1 | nSOD@CuO-NPs | 7 | 100 | 0.075 | 25.74257 | ITA_21 nSDO_CuO_2 | 31.82 | 1.31 | 0.62 | 7.04 | 5.78 | 6.96 | 45.82 | 0.18 | 0.27 | 0.09 | 1.204152 | 0.4770767
90 | 135 | 590 | 1 | nSOD@CuO-NPs | 7 | 100 | 0.062 | 38.61386 | ITA_21 nSDO_CuO_2 | 31.82 | 1.31 | 0.62 | 7.04 | 5.78 | 6.96 | 45.82 | 0.18 | 0.27 | 0.09 | 1.204152 | 0.4770767
105 | 135 | 590 | 1 | nSOD@CuO-NPs | 7 | 100 | 0.055 | 45.54455 | ITA_21 nSDO_CuO_2 | 31.82 | 1.31 | 0.62 | 7.04 | 5.78 | 6.96 | 45.82 | 0.18 | 0.27 | 0.09 | 1.204152 | 0.4770767
120 | 135 | 590 | 1 | nSOD@CuO-NPs | 7 | 100 | 0.045 | 55.44554 | ITA_21 nSDO_CuO_2 | 31.82 | 1.31 | 0.62 | 7.04 | 5.78 | 6.96 | 45.82 | 0.18 | 0.27 | 0.09 | 1.204152 | 0.4770767
150 | 135 | 590 | 1 | nSOD@CuO-NPs | 7 | 100 | 0.033 | 67.32673 | ITA_21 nSDO_CuO_2 | 31.82 | 1.31 | 0.62 | 7.04 | 5.78 | 6.96 | 45.82 | 0.18 | 0.27 | 0.09 | 1.204152 | 0.4770767
180 | 135 | 590 | 1 | nSOD@CuO-NPs | 7 | 100 | 0.024 | 76.23762 | ITA_21 nSDO_CuO_2 | 31.82 | 1.31 | 0.62 | 7.04 | 5.78 | 6.96 | 45.82 | 0.18 | 0.27 | 0.09 | 1.204152 | 0.4770767
210 | 135 | 590 | 1 | nSOD@CuO-NPs | 7 | 100 | 0.022 | 78.21782 | ITA_21 nSDO_CuO_2 | 31.82 | 1.31 | 0.62 | 7.04 | 5.78 | 6.96 | 45.82 | 0.18 | 0.27 | 0.09 | 1.204152 | 0.4770767
240 | 135 | 590 | 1 | nSOD@CuO-NPs | 7 | 100 | 0.019 | 81.18812 | ITA_21 nSDO_CuO_2 | 31.82 | 1.31 | 0.62 | 7.04 | 5.78 | 6.96 | 45.82 | 0.18 | 0.27 | 0.09 | 1.204152 | 0.4770767
0 | 135 | 663 | 1 | nSOD@CuO-NPs | 7 | 100 | 0.135 | 0 | ITA_21 nSDO_CuO_3 | 35.2 | 18.15 | 3.135 | 4.4 | 3.85 | 4.95 | 19.25 | 0.55 | 0.55 | 0.55 | 1.285714 | 2.005701
15 | 135 | 663 | 1 | nSOD@CuO-NPs | 7 | 100 | 0.103 | 23.7037 | ITA_21 nSDO_CuO_3 | 35.2 | 18.15 | 3.135 | 4.4 | 3.85 | 4.95 | 19.25 | 0.55 | 0.55 | 0.55 | 1.285714 | 2.005701
30 | 135 | 663 | 1 | nSOD@CuO-NPs | 7 | 100 | 0.102 | 24.44444 | ITA_21 nSDO_CuO_3 | 35.2 | 18.15 | 3.135 | 4.4 | 3.85 | 4.95 | 19.25 | 0.55 | 0.55 | 0.55 | 1.285714 | 2.005701
45 | 135 | 663 | 1 | nSOD@CuO-NPs | 7 | 100 | 0.088 | 34.81481 | ITA_21 nSDO_CuO_3 | 35.2 | 18.15 | 3.135 | 4.4 | 3.85 | 4.95 | 19.25 | 0.55 | 0.55 | 0.55 | 1.285714 | 2.005701
60 | 135 | 663 | 1 | nSOD@CuO-NPs | 7 | 100 | 0.075 | 44.44444 | ITA_21 nSDO_CuO_3 | 35.2 | 18.15 | 3.135 | 4.4 | 3.85 | 4.95 | 19.25 | 0.55 | 0.55 | 0.55 | 1.285714 | 2.005701
75 | 135 | 663 | 1 | nSOD@CuO-NPs | 7 | 100 | 0.07 | 48.14815 | ITA_21 nSDO_CuO_3 | 35.2 | 18.15 | 3.135 | 4.4 | 3.85 | 4.95 | 19.25 | 0.55 | 0.55 | 0.55 | 1.285714 | 2.005701
90 | 135 | 663 | 1 | nSOD@CuO-NPs | 7 | 100 | 0.13 | 3.703704 | ITA_21 nSDO_CuO_3 | 35.2 | 18.15 | 3.135 | 4.4 | 3.85 | 4.95 | 19.25 | 0.55 | 0.55 | 0.55 | 1.285714 | 2.005701
105 | 135 | 663 | 1 | nSOD@CuO-NPs | 7 | 100 | 0.11 | 18.51852 | ITA_21 nSDO_CuO_3 | 35.2 | 18.15 | 3.135 | 4.4 | 3.85 | 4.95 | 19.25 | 0.55 | 0.55 | 0.55 | 1.285714 | 2.005701
120 | 135 | 663 | 1 | nSOD@CuO-NPs | 7 | 100 | 0.09 | 33.33333 | ITA_21 nSDO_CuO_3 | 35.2 | 18.15 | 3.135 | 4.4 | 3.85 | 4.95 | 19.25 | 0.55 | 0.55 | 0.55 | 1.285714 | 2.005701
150 | 135 | 663 | 1 | nSOD@CuO-NPs | 7 | 100 | 0.1 | 25.92593 | ITA_21 nSDO_CuO_3 | 35.2 | 18.15 | 3.135 | 4.4 | 3.85 | 4.95 | 19.25 | 0.55 | 0.55 | 0.55 | 1.285714 | 2.005701
180 | 135 | 663 | 1 | nSOD@CuO-NPs | 7 | 100 | 0.099 | 26.66667 | ITA_21 nSDO_CuO_3 | 35.2 | 18.15 | 3.135 | 4.4 | 3.85 | 4.95 | 19.25 | 0.55 | 0.55 | 0.55 | 1.285714 | 2.005701
210 | 135 | 663 | 1 | nSOD@CuO-NPs | 7 | 100 | 0.098 | 27.40741 | ITA_21 nSDO_CuO_3 | 35.2 | 18.15 | 3.135 | 4.4 | 3.85 | 4.95 | 19.25 | 0.55 | 0.55 | 0.55 | 1.285714 | 2.005701
240 | 135 | 663 | 1 | nSOD@CuO-NPs | 7 | 100 | 0.094 | 30.37037 | ITA_21 nSDO_CuO_3 | 35.2 | 18.15 | 3.135 | 4.4 | 3.85 | 4.95 | 19.25 | 0.55 | 0.55 | 0.55 | 1.285714 | 2.005701
0 | 135 | 590 | 1 | nSOD@CuO-NPs | 10 | 100 | 0.673 | 0 | ITA_21 nSDO_CuO_4 | 39.68 | 20.46 | 3.534 | 4.96 | 4.34 | 5.58 | 21.7 | 0.62 | 0.62 | 0.62 | 1.285714 | 2.287546
15 | 135 | 590 | 1 | nSOD@CuO-NPs | 10 | 100 | 0.671 | 0.2971768 | ITA_21 nSDO_CuO_4 | 39.68 | 20.46 | 3.534 | 4.96 | 4.34 | 5.58 | 21.7 | 0.62 | 0.62 | 0.62 | 1.285714 | 2.287546
30 | 135 | 590 | 1 | nSOD@CuO-NPs | 10 | 100 | 0.661 | 1.783061 | ITA_21 nSDO_CuO_4 | 39.68 | 20.46 | 3.534 | 4.96 | 4.34 | 5.58 | 21.7 | 0.62 | 0.62 | 0.62 | 1.285714 | 2.287546
45 | 135 | 590 | 1 | nSOD@CuO-NPs | 10 | 100 | 0.663 | 1.485884 | ITA_21 nSDO_CuO_4 | 39.68 | 20.46 | 3.534 | 4.96 | 4.34 | 5.58 | 21.7 | 0.62 | 0.62 | 0.62 | 1.285714 | 2.287546
60 | 135 | 590 | 1 | nSOD@CuO-NPs | 10 | 100 | 0.615 | 8.618128 | ITA_21 nSDO_CuO_4 | 39.68 | 20.46 | 3.534 | 4.96 | 4.34 | 5.58 | 21.7 | 0.62 | 0.62 | 0.62 | 1.285714 | 2.287546
75 | 135 | 590 | 1 | nSOD@CuO-NPs | 10 | 100 | 0.607 | 9.806835 | ITA_21 nSDO_CuO_4 | 39.68 | 20.46 | 3.534 | 4.96 | 4.34 | 5.58 | 21.7 | 0.62 | 0.62 | 0.62 | 1.285714 | 2.287546
90 | 135 | 590 | 1 | nSOD@CuO-NPs | 10 | 100 | 0.627 | 6.835067 | ITA_21 nSDO_CuO_4 | 39.68 | 20.46 | 3.534 | 4.96 | 4.34 | 5.58 | 21.7 | 0.62 | 0.62 | 0.62 | 1.285714 | 2.287546
105 | 135 | 590 | 1 | nSOD@CuO-NPs | 10 | 100 | 0.641 | 4.754829 | ITA_21 nSDO_CuO_4 | 39.68 | 20.46 | 3.534 | 4.96 | 4.34 | 5.58 | 21.7 | 0.62 | 0.62 | 0.62 | 1.285714 | 2.287546
120 | 135 | 590 | 1 | nSOD@CuO-NPs | 10 | 100 | 0.631 | 6.240713 | ITA_21 nSDO_CuO_4 | 39.68 | 20.46 | 3.534 | 4.96 | 4.34 | 5.58 | 21.7 | 0.62 | 0.62 | 0.62 | 1.285714 | 2.287546
150 | 135 | 590 | 1 | nSOD@CuO-NPs | 10 | 100 | 0.61 | 9.36107 | ITA_21 nSDO_CuO_4 | 39.68 | 20.46 | 3.534 | 4.96 | 4.34 | 5.58 | 21.7 | 0.62 | 0.62 | 0.62 | 1.285714 | 2.287546
180 | 135 | 590 | 1 | nSOD@CuO-NPs | 10 | 100 | 0.516 | 23.32838 | ITA_21 nSDO_CuO_4 | 39.68 | 20.46 | 3.534 | 4.96 | 4.34 | 5.58 | 21.7 | 0.62 | 0.62 | 0.62 | 1.285714 | 2.287546
210 | 135 | 590 | 1 | nSOD@CuO-NPs | 10 | 100 | 0.515 | 23.47697 | ITA_21 nSDO_CuO_4 | 39.68 | 20.46 | 3.534 | 4.96 | 4.34 | 5.58 | 21.7 | 0.62 | 0.62 | 0.62 | 1.285714 | 2.287546
240 | 135 | 590 | 1 | nSOD@CuO-NPs | 10 | 100 | 0.46 | 31.64933 | ITA_21 nSDO_CuO_4 | 39.68 | 20.46 | 3.534 | 4.96 | 4.34 | 5.58 | 21.7 | 0.62 | 0.62 | 0.62 | 1.285714 | 2.287546
0 | 135 | 663 | 1 | nSOD@CuO-NPs | 10 | 100 | 0.283 | 0 | ITA_21 nSDO_CuO_17 | 31.82 | 1.31 | 0.62 | 7.04 | 6.88 | 7.25 | 46.82 | 0.19 | 0.265 | 0.08 | 1.204152 | 0.5689176
15 | 135 | 663 | 1 | nSOD@CuO-NPs | 10 | 100 | 0.231 | 18.37456 | ITA_21 nSDO_CuO_17 | 31.82 | 1.31 | 0.62 | 7.04 | 6.88 | 7.25 | 46.82 | 0.19 | 0.265 | 0.08 | 1.204152 | 0.5689176
30 | 135 | 663 | 1 | nSOD@CuO-NPs | 10 | 100 | 0.22 | 22.26148 | ITA_21 nSDO_CuO_17 | 31.82 | 1.31 | 0.62 | 7.04 | 6.88 | 7.25 | 46.82 | 0.19 | 0.265 | 0.08 | 1.204152 | 0.5689176
45 | 135 | 663 | 1 | nSOD@CuO-NPs | 10 | 100 | 0.218 | 22.9682 | ITA_21 nSDO_CuO_17 | 31.82 | 1.31 | 0.62 | 7.04 | 6.88 | 7.25 | 46.82 | 0.19 | 0.265 | 0.08 | 1.204152 | 0.5689176
60 | 135 | 663 | 1 | nSOD@CuO-NPs | 10 | 100 | 0.215 | 24.02827 | ITA_21 nSDO_CuO_17 | 31.82 | 1.31 | 0.62 | 7.04 | 6.88 | 7.25 | 46.82 | 0.19 | 0.265 | 0.08 | 1.204152 | 0.5689176
75 | 135 | 663 | 1 | nSOD@CuO-NPs | 10 | 100 | 0.208 | 26.50177 | ITA_21 nSDO_CuO_17 | 31.82 | 1.31 | 0.62 | 7.04 | 6.88 | 7.25 | 46.82 | 0.19 | 0.265 | 0.08 | 1.204152 | 0.5689176
90 | 135 | 663 | 1 | nSOD@CuO-NPs | 10 | 100 | 0.218 | 22.9682 | ITA_21 nSDO_CuO_17 | 31.82 | 1.31 | 0.62 | 7.04 | 6.88 | 7.25 | 46.82 | 0.19 | 0.265 | 0.08 | 1.204152 | 0.5689176
105 | 135 | 663 | 1 | nSOD@CuO-NPs | 10 | 100 | 0.244 | 13.78092 | ITA_21 nSDO_CuO_17 | 31.82 | 1.31 | 0.62 | 7.04 | 6.88 | 7.25 | 46.82 | 0.19 | 0.265 | 0.08 | 1.204152 | 0.5689176
120 | 135 | 663 | 1 | nSOD@CuO-NPs | 10 | 100 | 0.227 | 19.78799 | ITA_21 nSDO_CuO_17 | 31.82 | 1.31 | 0.62 | 7.04 | 6.88 | 7.25 | 46.82 | 0.19 | 0.265 | 0.08 | 1.204152 | 0.5689176
150 | 135 | 663 | 1 | nSOD@CuO-NPs | 10 | 100 | 0.249 | 12.01413 | ITA_21 nSDO_CuO_17 | 31.82 | 1.31 | 0.62 | 7.04 | 6.88 | 7.25 | 46.82 | 0.19 | 0.265 | 0.08 | 1.204152 | 0.5689176
180 | 135 | 663 | 1 | nSOD@CuO-NPs | 10 | 100 | 0.232 | 18.0212 | ITA_21 nSDO_CuO_17 | 31.82 | 1.31 | 0.62 | 7.04 | 6.88 | 7.25 | 46.82 | 0.19 | 0.265 | 0.08 | 1.204152 | 0.5689176
210 | 135 | 663 | 1 | nSOD@CuO-NPs | 10 | 100 | 0.229 | 19.08127 | ITA_21 nSDO_CuO_17 | 31.82 | 1.31 | 0.62 | 7.04 | 6.88 | 7.25 | 46.82 | 0.19 | 0.265 | 0.08 | 1.204152 | 0.5689176
240 | 135 | 663 | 1 | nSOD@CuO-NPs | 10 | 100 | 0.214 | 24.38163 | ITA_21 nSDO_CuO_17 | 31.82 | 1.31 | 0.62 | 7.04 | 6.88 | 7.25 | 46.82 | 0.19 | 0.265 | 0.08 | 1.204152 | 0.5689176
0 | 135 | 590 | 1 | nSOD@CuO-NPs | 4 | 100 | 0.988 | 0 | ITA_21 nSDO_CuO_18 | 39.68 | 20.46 | 3.534 | 4.96 | 4.34 | 5.58 | 21.7 | 0.62 | 0.62 | 0.62 | 1.285714 | 2.287546
15 | 135 | 590 | 1 | nSOD@CuO-NPs | 4 | 100 | 0.55 | 44.33198 | ITA_21 nSDO_CuO_18 | 39.68 | 20.46 | 3.534 | 4.96 | 4.34 | 5.58 | 21.7 | 0.62 | 0.62 | 0.62 | 1.285714 | 2.287546
30 | 135 | 590 | 1 | nSOD@CuO-NPs | 4 | 100 | 0.932 | 5.668016 | ITA_21 nSDO_CuO_18 | 39.68 | 20.46 | 3.534 | 4.96 | 4.34 | 5.58 | 21.7 | 0.62 | 0.62 | 0.62 | 1.285714 | 2.287546
45 | 135 | 590 | 1 | nSOD@CuO-NPs | 4 | 100 | 0.922 | 6.680162 | ITA_21 nSDO_CuO_18 | 39.68 | 20.46 | 3.534 | 4.96 | 4.34 | 5.58 | 21.7 | 0.62 | 0.62 | 0.62 | 1.285714 | 2.287546
60 | 135 | 590 | 1 | nSOD@CuO-NPs | 4 | 100 | 0.915 | 7.388664 | ITA_21 nSDO_CuO_18 | 39.68 | 20.46 | 3.534 | 4.96 | 4.34 | 5.58 | 21.7 | 0.62 | 0.62 | 0.62 | 1.285714 | 2.287546
75 | 135 | 590 | 1 | nSOD@CuO-NPs | 4 | 100 | 0.884 | 10.52632 | ITA_21 nSDO_CuO_18 | 39.68 | 20.46 | 3.534 | 4.96 | 4.34 | 5.58 | 21.7 | 0.62 | 0.62 | 0.62 | 1.285714 | 2.287546
90 | 135 | 590 | 1 | nSOD@CuO-NPs | 4 | 100 | 0.852 | 13.76518 | ITA_21 nSDO_CuO_18 | 39.68 | 20.46 | 3.534 | 4.96 | 4.34 | 5.58 | 21.7 | 0.62 | 0.62 | 0.62 | 1.285714 | 2.287546
105 | 135 | 590 | 1 | nSOD@CuO-NPs | 4 | 100 | 0.822 | 16.80162 | ITA_21 nSDO_CuO_18 | 39.68 | 20.46 | 3.534 | 4.96 | 4.34 | 5.58 | 21.7 | 0.62 | 0.62 | 0.62 | 1.285714 | 2.287546
120 | 135 | 590 | 1 | nSOD@CuO-NPs | 4 | 100 | 0.802 | 18.82591 | ITA_21 nSDO_CuO_18 | 39.68 | 20.46 | 3.534 | 4.96 | 4.34 | 5.58 | 21.7 | 0.62 | 0.62 | 0.62 | 1.285714 | 2.287546
150 | 135 | 590 | 1 | nSOD@CuO-NPs | 4 | 100 | 0.785 | 20.54656 | ITA_21 nSDO_CuO_18 | 39.68 | 20.46 | 3.534 | 4.96 | 4.34 | 5.58 | 21.7 | 0.62 | 0.62 | 0.62 | 1.285714 | 2.287546
180 | 135 | 590 | 1 | nSOD@CuO-NPs | 4 | 100 | 0.769 | 22.16599 | ITA_21 nSDO_CuO_18 | 39.68 | 20.46 | 3.534 | 4.96 | 4.34 | 5.58 | 21.7 | 0.62 | 0.62 | 0.62 | 1.285714 | 2.287546
210 | 135 | 590 | 1 | nSOD@CuO-NPs | 4 | 100 | 0.762 | 22.87449 | ITA_21 nSDO_CuO_18 | 39.68 | 20.46 | 3.534 | 4.96 | 4.34 | 5.58 | 21.7 | 0.62 | 0.62 | 0.62 | 1.285714 | 2.287546
240 | 135 | 590 | 1 | nSOD@CuO-NPs | 4 | 100 | 0.752 | 23.88664 | ITA_21 nSDO_CuO_18 | 39.68 | 20.46 | 3.534 | 4.96 | 4.34 | 5.58 | 21.7 | 0.62 | 0.62 | 0.62 | 1.285714 | 2.287546
0 | 135 | 663 | 1 | nSOD@CuO-NPs | 4 | 100 | 0.38 | 0 | ITA_21 nSDO_CuO_18 | 39.68 | 20.46 | 3.534 | 4.96 | 4.34 | 5.58 | 21.7 | 0.62 | 0.62 | 0.62 | 1.285714 | 2.287546
15 | 135 | 663 | 1 | nSOD@CuO-NPs | 4 | 100 | 0.35 | 7.894737 | ITA_21 nSDO_CuO_18 | 39.68 | 20.46 | 3.534 | 4.96 | 4.34 | 5.58 | 21.7 | 0.62 | 0.62 | 0.62 | 1.285714 | 2.287546
30 | 135 | 663 | 1 | nSOD@CuO-NPs | 4 | 100 | 0.311 | 18.15789 | ITA_21 nSDO_CuO_18 | 39.68 | 20.46 | 3.534 | 4.96 | 4.34 | 5.58 | 21.7 | 0.62 | 0.62 | 0.62 | 1.285714 | 2.287546
45 | 135 | 663 | 1 | nSOD@CuO-NPs | 4 | 100 | 0.3 | 21.05263 | ITA_21 nSDO_CuO_18 | 39.68 | 20.46 | 3.534 | 4.96 | 4.34 | 5.58 | 21.7 | 0.62 | 0.62 | 0.62 | 1.285714 | 2.287546
60 | 135 | 663 | 1 | nSOD@CuO-NPs | 4 | 100 | 0.311 | 18.15789 | ITA_21 nSDO_CuO_18 | 39.68 | 20.46 | 3.534 | 4.96 | 4.34 | 5.58 | 21.7 | 0.62 | 0.62 | 0.62 | 1.285714 | 2.287546
75 | 135 | 663 | 1 | nSOD@CuO-NPs | 4 | 100 | 0.291 | 23.42105 | ITA_21 nSDO_CuO_18 | 39.68 | 20.46 | 3.534 | 4.96 | 4.34 | 5.58 | 21.7 | 0.62 | 0.62 | 0.62 | 1.285714 | 2.287546
90 | 135 | 663 | 1 | nSOD@CuO-NPs | 4 | 100 | 0.284 | 25.26316 | ITA_21 nSDO_CuO_18 | 39.68 | 20.46 | 3.534 | 4.96 | 4.34 | 5.58 | 21.7 | 0.62 | 0.62 | 0.62 | 1.285714 | 2.287546
105 | 135 | 663 | 1 | nSOD@CuO-NPs | 4 | 100 | 0.276 | 27.36842 | ITA_21 nSDO_CuO_18 | 39.68 | 20.46 | 3.534 | 4.96 | 4.34 | 5.58 | 21.7 | 0.62 | 0.62 | 0.62 | 1.285714 | 2.287546
120 | 135 | 663 | 1 | nSOD@CuO-NPs | 4 | 100 | 0.252 | 33.68421 | ITA_21 nSDO_CuO_18 | 39.68 | 20.46 | 3.534 | 4.96 | 4.34 | 5.58 | 21.7 | 0.62 | 0.62 | 0.62 | 1.285714 | 2.287546
150 | 135 | 663 | 1 | nSOD@CuO-NPs | 4 | 100 | 0.244 | 35.78947 | ITA_21 nSDO_CuO_18 | 39.68 | 20.46 | 3.534 | 4.96 | 4.34 | 5.58 | 21.7 | 0.62 | 0.62 | 0.62 | 1.285714 | 2.287546
180 | 135 | 663 | 1 | nSOD@CuO-NPs | 4 | 100 | 0.239 | 37.10526 | ITA_21 nSDO_CuO_18 | 39.68 | 20.46 | 3.534 | 4.96 | 4.34 | 5.58 | 21.7 | 0.62 | 0.62 | 0.62 | 1.285714 | 2.287546
210 | 135 | 663 | 1 | nSOD@CuO-NPs | 4 | 100 | 0.235 | 38.15789 | ITA_21 nSDO_CuO_18 | 39.68 | 20.46 | 3.534 | 4.96 | 4.34 | 5.58 | 21.7 | 0.62 | 0.62 | 0.62 | 1.285714 | 2.287546
240 | 135 | 663 | 1 | nSOD@CuO-NPs | 4 | 100 | 0.232 | 38.94737 | ITA_21 nSDO_CuO_18 | 39.68 | 20.46 | 3.534 | 4.96 | 4.34 | 5.58 | 21.7 | 0.62 | 0.62 | 0.62 | 1.285714 | 2.287546
0 | 70 | 590 | 0.8 | nSOD@CuO-NPs | 8.3 | 100 | 0.102 | 0 | ITA_21 nSDO_CuO_19 | 29.8 | 1.7 | 0.65 | 7.04 | 8.78 | 10.05 | 43.82 | 0.21 | 0.24 | 0.1 | 1.144647 | 0.8727402
15 | 70 | 590 | 0.8 | nSOD@CuO-NPs | 8.3 | 100 | 0.046 | 54.90196 | ITA_21 nSDO_CuO_19 | 29.8 | 1.7 | 0.65 | 7.04 | 8.78 | 10.05 | 43.82 | 0.21 | 0.24 | 0.1 | 1.144647 | 0.8727402
30 | 70 | 590 | 0.8 | nSOD@CuO-NPs | 8.3 | 100 | 0.039 | 61.76471 | ITA_21 nSDO_CuO_19 | 29.8 | 1.7 | 0.65 | 7.04 | 8.78 | 10.05 | 43.82 | 0.21 | 0.24 | 0.1 | 1.144647 | 0.8727402
45 | 70 | 590 | 0.8 | nSOD@CuO-NPs | 8.3 | 100 | 0.047 | 53.92157 | ITA_21 nSDO_CuO_19 | 29.8 | 1.7 | 0.65 | 7.04 | 8.78 | 10.05 | 43.82 | 0.21 | 0.24 | 0.1 | 1.144647 | 0.8727402
60 | 70 | 590 | 0.8 | nSOD@CuO-NPs | 8.3 | 100 | 0.053 | 48.03922 | ITA_21 nSDO_CuO_19 | 29.8 | 1.7 | 0.65 | 7.04 | 8.78 | 10.05 | 43.82 | 0.21 | 0.24 | 0.1 | 1.144647 | 0.8727402
75 | 70 | 590 | 0.8 | nSOD@CuO-NPs | 8.3 | 100 | 0.05 | 50.98039 | ITA_21 nSDO_CuO_19 | 29.8 | 1.7 | 0.65 | 7.04 | 8.78 | 10.05 | 43.82 | 0.21 | 0.24 | 0.1 | 1.144647 | 0.8727402
90 | 70 | 590 | 0.8 | nSOD@CuO-NPs | 8.3 | 100 | 0.044 | 56.86275 | ITA_21 nSDO_CuO_19 | 29.8 | 1.7 | 0.65 | 7.04 | 8.78 | 10.05 | 43.82 | 0.21 | 0.24 | 0.1 | 1.144647 | 0.8727402
105 | 70 | 590 | 0.8 | nSOD@CuO-NPs | 8.3 | 100 | 0.0455 | 55.39216 | ITA_21 nSDO_CuO_19 | 29.8 | 1.7 | 0.65 | 7.04 | 8.78 | 10.05 | 43.82 | 0.21 | 0.24 | 0.1 | 1.144647 | 0.8727402
120 | 70 | 590 | 0.8 | nSOD@CuO-NPs | 8.3 | 100 | 0.045 | 55.88235 | ITA_21 nSDO_CuO_19 | 29.8 | 1.7 | 0.65 | 7.04 | 8.78 | 10.05 | 43.82 | 0.21 | 0.24 | 0.1 | 1.144647 | 0.8727402
150 | 70 | 590 | 0.8 | nSOD@CuO-NPs | 8.3 | 100 | 0.046 | 54.90196 | ITA_21 nSDO_CuO_19 | 29.8 | 1.7 | 0.65 | 7.04 | 8.78 | 10.05 | 43.82 | 0.21 | 0.24 | 0.1 | 1.144647 | 0.8727402
180 | 70 | 590 | 0.8 | nSOD@CuO-NPs | 8.3 | 100 | 0.043 | 57.84314 | ITA_21 nSDO_CuO_19 | 29.8 | 1.7 | 0.65 | 7.04 | 8.78 | 10.05 | 43.82 | 0.21 | 0.24 | 0.1 | 1.144647 | 0.8727402
210 | 70 | 590 | 0.8 | nSOD@CuO-NPs | 8.3 | 100 | 0.046 | 54.90196 | ITA_21 nSDO_CuO_19 | 29.8 | 1.7 | 0.65 | 7.04 | 8.78 | 10.05 | 43.82 | 0.21 | 0.24 | 0.1 | 1.144647 | 0.8727402
240 | 70 | 590 | 0.8 | nSOD@CuO-NPs | 8.3 | 100 | 0.034 | 66.66667 | ITA_21 nSDO_CuO_19 | 29.8 | 1.7 | 0.65 | 7.04 | 8.78 | 10.05 | 43.82 | 0.21 | 0.24 | 0.1 | 1.144647 | 0.8727402
0 | 70 | 663 | 0.8 | nSOD@CuO-NPs | 8.3 | 100 | 0.17 | 0 | ITA_21 nSDO_CuO_19 | 29.8 | 1.7 | 0.65 | 7.04 | 8.78 | 10.05 | 43.82 | 0.21 | 0.24 | 0.1 | 1.247159 | 0.8727402
15 | 70 | 663 | 0.8 | nSOD@CuO-NPs | 8.3 | 100 | 0.108 | 36.47059 | ITA_21 nSDO_CuO_19 | 29.8 | 1.7 | 0.65 | 7.04 | 8.78 | 10.05 | 43.82 | 0.21 | 0.24 | 0.1 | 1.247159 | 0.8727402
30 | 70 | 663 | 0.8 | nSOD@CuO-NPs | 8.3 | 100 | 0.097 | 42.94118 | ITA_21 nSDO_CuO_19 | 29.8 | 1.7 | 0.65 | 7.04 | 8.78 | 10.05 | 43.82 | 0.21 | 0.24 | 0.1 | 1.247159 | 0.8727402
45 | 70 | 663 | 0.8 | nSOD@CuO-NPs | 8.3 | 100 | 0.105 | 38.23529 | ITA_21 nSDO_CuO_19 | 29.8 | 1.7 | 0.65 | 7.04 | 8.78 | 10.05 | 43.82 | 0.21 | 0.24 | 0.1 | 1.247159 | 0.8727402
60 | 70 | 663 | 0.8 | nSOD@CuO-NPs | 8.3 | 100 | 0.107 | 37.05882 | ITA_21 nSDO_CuO_19 | 29.8 | 1.7 | 0.65 | 7.04 | 8.78 | 10.05 | 43.82 | 0.21 | 0.24 | 0.1 | 1.247159 | 0.8727402
75 | 70 | 663 | 0.8 | nSOD@CuO-NPs | 8.3 | 100 | 0.109 | 35.88235 | ITA_21 nSDO_CuO_19 | 29.8 | 1.7 | 0.65 | 7.04 | 8.78 | 10.05 | 43.82 | 0.21 | 0.24 | 0.1 | 1.247159 | 0.8727402
90 | 70 | 663 | 0.8 | nSOD@CuO-NPs | 8.3 | 100 | 0.108 | 36.47059 | ITA_21 nSDO_CuO_19 | 29.8 | 1.7 | 0.65 | 7.04 | 8.78 | 10.05 | 43.82 | 0.21 | 0.24 | 0.1 | 1.247159 | 0.8727402
105 | 70 | 663 | 0.8 | nSOD@CuO-NPs | 8.3 | 100 | 0.111 | 34.70588 | ITA_21 nSDO_CuO_19 | 29.8 | 1.7 | 0.65 | 7.04 | 8.78 | 10.05 | 43.82 | 0.21 | 0.24 | 0.1 | 1.247159 | 0.8727402
120 | 70 | 663 | 0.8 | nSOD@CuO-NPs | 8.3 | 100 | 0.112 | 34.11765 | ITA_21 nSDO_CuO_19 | 29.8 | 1.7 | 0.65 | 7.04 | 8.78 | 10.05 | 43.82 | 0.21 | 0.24 | 0.1 | 1.247159 | 0.8727402
150 | 70 | 663 | 0.8 | nSOD@CuO-NPs | 8.3 | 100 | 0.106 | 37.64706 | ITA_21 nSDO_CuO_19 | 29.8 | 1.7 | 0.65 | 7.04 | 8.78 | 10.05 | 43.82 | 0.21 | 0.24 | 0.1 | 1.247159 | 0.8727402
180 | 70 | 663 | 0.8 | nSOD@CuO-NPs | 8.3 | 100 | 0.1 | 41.17647 | ITA_21 nSDO_CuO_19 | 29.8 | 1.7 | 0.65 | 7.04 | 8.78 | 10.05 | 43.82 | 0.21 | 0.24 | 0.1 | 1.247159 | 0.8727402
210 | 70 | 663 | 0.8 | nSOD@CuO-NPs | 8.3 | 100 | 0.093 | 45.29412 | ITA_21 nSDO_CuO_19 | 29.8 | 1.7 | 0.65 | 7.04 | 8.78 | 10.05 | 43.82 | 0.21 | 0.24 | 0.1 | 1.247159 | 0.8727402
240 | 70 | 663 | 0.8 | nSOD@CuO-NPs | 8.3 | 100 | 0.079 | 53.52941 | ITA_21 nSDO_CuO_19 | 29.8 | 1.7 | 0.65 | 7.04 | 8.78 | 10.05 | 43.82 | 0.21 | 0.24 | 0.1 | 1.247159 | 0.8727402
0 | 70 | 590 | 0.5 | nSOD@CuO-NPs | 8.3 | 100 | 0.199 | 0 | ITA_21 nSDO_CuO_20 | 22.8 | 4.3 | 2.3 | 10.5 | 9.64 | 11.6 | 38.57 | 0.36 | 0.41 | 0.18 | 1.20332 | 1.269585
15 | 70 | 590 | 0.5 | nSOD@CuO-NPs | 8.3 | 100 | 0.188 | 5.527638 | ITA_21 nSDO_CuO_20 | 22.8 | 4.3 | 2.3 | 10.5 | 9.64 | 10.05 | 38.57 | 0.36 | 0.41 | 0.18 | 1.20332 | 1.196325
30 | 70 | 590 | 0.5 | nSOD@CuO-NPs | 8.3 | 100 | 0.16 | 19.59799 | ITA_21 nSDO_CuO_20 | 22.8 | 4.3 | 2.3 | 10.5 | 9.64 | 10.05 | 38.57 | 0.36 | 0.41 | 0.18 | 1.20332 | 1.196325
45 | 70 | 590 | 0.5 | nSOD@CuO-NPs | 8.3 | 100 | 0.123 | 38.19095 | ITA_21 nSDO_CuO_20 | 22.8 | 4.3 | 2.3 | 10.5 | 9.64 | 10.05 | 38.57 | 0.36 | 0.41 | 0.18 | 1.20332 | 1.196325
60 | 70 | 590 | 0.5 | nSOD@CuO-NPs | 8.3 | 100 | 0.128 | 35.67839 | ITA_21 nSDO_CuO_20 | 22.8 | 4.3 | 2.3 | 10.5 | 9.64 | 10.05 | 38.57 | 0.36 | 0.41 | 0.18 | 1.20332 | 1.196325
75 | 70 | 590 | 0.5 | nSOD@CuO-NPs | 8.3 | 100 | 0.17 | 14.57286 | ITA_21 nSDO_CuO_20 | 22.8 | 4.3 | 2.3 | 10.5 | 9.64 | 10.05 | 38.57 | 0.36 | 0.41 | 0.18 | 1.20332 | 1.196325
90 | 70 | 590 | 0.5 | nSOD@CuO-NPs | 8.3 | 100 | 0.156 | 21.60804 | ITA_21 nSDO_CuO_20 | 22.8 | 4.3 | 2.3 | 10.5 | 9.64 | 10.05 | 38.57 | 0.36 | 0.41 | 0.18 | 1.20332 | 1.196325
105 | 70 | 590 | 0.5 | nSOD@CuO-NPs | 8.3 | 100 | 0.1525 | 23.36683 | ITA_21 nSDO_CuO_20 | 22.8 | 4.3 | 2.3 | 10.5 | 9.64 | 10.05 | 38.57 | 0.36 | 0.41 | 0.18 | 1.20332 | 1.196325
120 | 70 | 590 | 0.5 | nSOD@CuO-NPs | 8.3 | 100 | 0.149 | 25.12563 | ITA_21 nSDO_CuO_20 | 22.8 | 4.3 | 2.3 | 10.5 | 9.64 | 10.05 | 38.57 | 0.36 | 0.41 | 0.18 | 1.20332 | 1.196325
150 | 70 | 590 | 0.5 | nSOD@CuO-NPs | 8.3 | 100 | 0.142 | 28.64322 | ITA_21 nSDO_CuO_20 | 22.8 | 4.3 | 2.3 | 10.5 | 9.64 | 10.05 | 38.57 | 0.36 | 0.41 | 0.18 | 1.20332 | 1.196325
180 | 70 | 590 | 0.5 | nSOD@CuO-NPs | 8.3 | 100 | 0.138 | 30.65327 | ITA_21 nSDO_CuO_20 | 22.8 | 4.3 | 2.3 | 10.5 | 9.64 | 10.05 | 38.57 | 0.36 | 0.41 | 0.18 | 1.20332 | 1.196325
210 | 70 | 590 | 0.5 | nSOD@CuO-NPs | 8.3 | 100 | 0.136 | 31.65829 | ITA_21 nSDO_CuO_20 | 22.8 | 4.3 | 2.3 | 10.5 | 9.64 | 10.05 | 38.57 | 0.36 | 0.41 | 0.18 | 1.20332 | 1.196325
240 | 70 | 590 | 0.5 | nSOD@CuO-NPs | 8.3 | 100 | 0.134 | 32.66332 | ITA_21 nSDO_CuO_20 | 22.8 | 4.3 | 2.3 | 10.5 | 9.64 | 10.05 | 38.57 | 0.36 | 0.41 | 0.18 | 1.20332 | 1.196325
0 | 70 | 663 | 0.5 | nSOD@CuO-NPs | 8.3 | 100 | 0.153 | 0 | ITA_21 nSDO_CuO_20 | 22.8 | 4.3 | 2.3 | 10.5 | 9.64 | 11.9 | 38.57 | 0.36 | 0.41 | 0.18 | 1.23444 | 1.283765
15 | 70 | 663 | 0.5 | nSOD@CuO-NPs | 8.3 | 100 | 0.148 | 3.267974 | ITA_21 nSDO_CuO_20 | 22.8 | 4.3 | 2.3 | 10.5 | 9.64 | 10.05 | 38.57 | 0.36 | 0.41 | 0.18 | 1.23444 | 1.196325
30 | 70 | 663 | 0.5 | nSOD@CuO-NPs | 8.3 | 100 | 0.142 | 7.189542 | ITA_21 nSDO_CuO_20 | 22.8 | 4.3 | 2.3 | 10.5 | 9.64 | 10.05 | 38.57 | 0.36 | 0.41 | 0.18 | 1.23444 | 1.196325
45 | 70 | 663 | 0.5 | nSOD@CuO-NPs | 8.3 | 100 | 0.138 | 9.803922 | ITA_21 nSDO_CuO_20 | 22.8 | 4.3 | 2.3 | 10.5 | 9.64 | 10.05 | 38.57 | 0.36 | 0.41 | 0.18 | 1.23444 | 1.196325
60 | 70 | 663 | 0.5 | nSOD@CuO-NPs | 8.3 | 100 | 0.136 | 11.11111 | ITA_21 nSDO_CuO_20 | 22.8 | 4.3 | 2.3 | 10.5 | 9.64 | 10.05 | 38.57 | 0.36 | 0.41 | 0.18 | 1.23444 | 1.196325
75 | 70 | 663 | 0.5 | nSOD@CuO-NPs | 8.3 | 100 | 0.132 | 13.72549 | ITA_21 nSDO_CuO_20 | 22.8 | 4.3 | 2.3 | 10.5 | 9.64 | 10.05 | 38.57 | 0.36 | 0.41 | 0.18 | 1.23444 | 1.196325
90 | 70 | 663 | 0.5 | nSOD@CuO-NPs | 8.3 | 100 | 0.13 | 15.03268 | ITA_21 nSDO_CuO_20 | 22.8 | 4.3 | 2.3 | 10.5 | 9.64 | 10.05 | 38.57 | 0.36 | 0.41 | 0.18 | 1.23444 | 1.196325
105 | 70 | 663 | 0.5 | nSOD@CuO-NPs | 8.3 | 100 | 0.129 | 15.68627 | ITA_21 nSDO_CuO_20 | 22.8 | 4.3 | 2.3 | 10.5 | 9.64 | 10.05 | 38.57 | 0.36 | 0.41 | 0.18 | 1.23444 | 1.196325
120 | 70 | 663 | 0.5 | nSOD@CuO-NPs | 8.3 | 100 | 0.127 | 16.99346 | ITA_21 nSDO_CuO_20 | 22.8 | 4.3 | 2.3 | 10.5 | 9.64 | 10.05 | 38.57 | 0.36 | 0.41 | 0.18 | 1.23444 | 1.196325
150 | 70 | 663 | 0.5 | nSOD@CuO-NPs | 8.3 | 100 | 0.126 | 17.64706 | ITA_21 nSDO_CuO_20 | 22.8 | 4.3 | 2.3 | 10.5 | 9.64 | 10.05 | 38.57 | 0.36 | 0.41 | 0.18 | 1.23444 | 1.196325
180 | 70 | 663 | 0.5 | nSOD@CuO-NPs | 8.3 | 100 | 0.124 | 18.95425 | ITA_21 nSDO_CuO_20 | 22.8 | 4.3 | 2.3 | 10.5 | 9.64 | 10.05 | 38.57 | 0.36 | 0.41 | 0.18 | 1.23444 | 1.196325
210 | 70 | 663 | 0.5 | nSOD@CuO-NPs | 8.3 | 100 | 0.122 | 20.26144 | ITA_21 nSDO_CuO_20 | 22.8 | 4.3 | 2.3 | 10.5 | 9.64 | 10.05 | 38.57 | 0.36 | 0.41 | 0.18 | 1.23444 | 1.196325
240 | 70 | 663 | 0.5 | nSOD@CuO-NPs | 8.3 | 100 | 0.1201 | 21.50327 | ITA_21 nSDO_CuO_20 | 22.8 | 4.3 | 2.3 | 10.5 | 9.64 | 10.05 | 38.57 | 0.36 | 0.41 | 0.18 | 1.23444 | 1.196325
0 | 70 | 590 | 0.8 | nSOD@CuO-NPs | 7 | 250 | 0.417 | 0 | ITA_21 nSDO_CuO_25 | 38.03 | 15.59 | 0.68 | 2.17 | 4.6 | 7.33 | 31.59 | 0.1 | 0.1 | 0.1 | 1.593478 | 1.832683
15 | 70 | 590 | 0.8 | nSOD@CuO-NPs | 7 | 250 | 0.401 | 3.83693 | ITA_21 nSDO_CuO_25 | 38.03 | 15.59 | 0.68 | 2.17 | 4.6 | 7.33 | 31.59 | 0.1 | 0.1 | 0.1 | 1.593478 | 1.832683
30 | 70 | 590 | 0.8 | nSOD@CuO-NPs | 7 | 250 | 0.359 | 13.90887 | ITA_21 nSDO_CuO_25 | 38.03 | 15.59 | 0.68 | 2.17 | 4.6 | 7.33 | 31.59 | 0.1 | 0.1 | 0.1 | 1.593478 | 1.832683
45 | 70 | 590 | 0.8 | nSOD@CuO-NPs | 7 | 250 | 0.362 | 13.18945 | ITA_21 nSDO_CuO_25 | 38.03 | 15.59 | 0.68 | 2.17 | 4.6 | 7.33 | 31.59 | 0.1 | 0.1 | 0.1 | 1.593478 | 1.832683
60 | 70 | 590 | 0.8 | nSOD@CuO-NPs | 7 | 250 | 0.352 | 15.58753 | ITA_21 nSDO_CuO_25 | 38.03 | 15.59 | 0.68 | 2.17 | 4.6 | 7.33 | 31.59 | 0.1 | 0.1 | 0.1 | 1.593478 | 1.832683
75 | 70 | 590 | 0.8 | nSOD@CuO-NPs | 7 | 250 | 0.289 | 30.69544 | ITA_21 nSDO_CuO_25 | 38.03 | 15.59 | 0.68 | 2.17 | 4.6 | 7.33 | 31.59 | 0.1 | 0.1 | 0.1 | 1.593478 | 1.832683
90 | 70 | 590 | 0.8 | nSOD@CuO-NPs | 7 | 250 | 0.27 | 35.2518 | ITA_21 nSDO_CuO_25 | 38.03 | 15.59 | 0.68 | 2.17 | 4.6 | 7.33 | 31.59 | 0.1 | 0.1 | 0.1 | 1.593478 | 1.832683
105 | 70 | 590 | 0.8 | nSOD@CuO-NPs | 7 | 250 | 0.25 | 40.04796 | ITA_21 nSDO_CuO_25 | 38.03 | 15.59 | 0.68 | 2.17 | 4.6 | 7.33 | 31.59 | 0.1 | 0.1 | 0.1 | 1.593478 | 1.832683
120 | 70 | 590 | 0.8 | nSOD@CuO-NPs | 7 | 250 | 0.22 | 47.24221 | ITA_21 nSDO_CuO_25 | 38.03 | 15.59 | 0.68 | 2.17 | 4.6 | 7.33 | 31.59 | 0.1 | 0.1 | 0.1 | 1.593478 | 1.832683
150 | 70 | 590 | 0.8 | nSOD@CuO-NPs | 7 | 250 | 0.189 | 54.67626 | ITA_21 nSDO_CuO_25 | 38.03 | 15.59 | 0.68 | 2.17 | 4.6 | 7.33 | 31.59 | 0.1 | 0.1 | 0.1 | 1.593478 | 1.832683
180 | 70 | 590 | 0.8 | nSOD@CuO-NPs | 7 | 250 | 0.163 | 60.91127 | ITA_21 nSDO_CuO_25 | 38.03 | 15.59 | 0.68 | 2.17 | 4.6 | 7.33 | 31.59 | 0.1 | 0.1 | 0.1 | 1.593478 | 1.832683
210 | 70 | 590 | 0.8 | nSOD@CuO-NPs | 7 | 250 | 0.153 | 63.30935 | ITA_21 nSDO_CuO_25 | 38.03 | 15.59 | 0.68 | 2.17 | 4.6 | 7.33 | 31.59 | 0.1 | 0.1 | 0.1 | 1.593478 | 1.832683
240 | 70 | 590 | 0.8 | nSOD@CuO-NPs | 7 | 250 | 0.152 | 63.54916 | ITA_21 nSDO_CuO_25 | 38.03 | 15.59 | 0.68 | 2.17 | 4.6 | 7.33 | 31.59 | 0.1 | 0.1 | 0.1 | 1.593478 | 1.832683
0 | 70 | 663 | 0.8 | nSOD@CuO-NPs | 7 | 250 | 0.17 | 0 | ITA_21 nSDO_CuO_25 | 38.03 | 15.59 | 0.68 | 2.17 | 4.6 | 7.33 | 31.59 | 0.1 | 0.1 | 0.1 | 1.593478 | 1.832683
15 | 70 | 663 | 0.8 | nSOD@CuO-NPs | 7 | 250 | 0.112 | 34.11765 | ITA_21 nSDO_CuO_25 | 38.03 | 15.59 | 0.68 | 2.17 | 4.6 | 7.33 | 31.59 | 0.1 | 0.1 | 0.1 | 1.593478 | 1.832683
30 | 70 | 663 | 0.8 | nSOD@CuO-NPs | 7 | 250 | 0.108 | 36.47059 | ITA_21 nSDO_CuO_25 | 38.03 | 15.59 | 0.68 | 2.17 | 4.6 | 7.33 | 31.59 | 0.1 | 0.1 | 0.1 | 1.593478 | 1.832683
45 | 70 | 663 | 0.8 | nSOD@CuO-NPs | 7 | 250 | 0.106 | 37.64706 | ITA_21 nSDO_CuO_25 | 38.03 | 15.59 | 0.68 | 2.17 | 4.6 | 7.33 | 31.59 | 0.1 | 0.1 | 0.1 | 1.593478 | 1.832683
60 | 70 | 663 | 0.8 | nSOD@CuO-NPs | 7 | 250 | 0.088 | 48.23529 | ITA_21 nSDO_CuO_25 | 38.03 | 15.59 | 0.68 | 2.17 | 4.6 | 7.33 | 31.59 | 0.1 | 0.1 | 0.1 | 1.593478 | 1.832683
75 | 70 | 663 | 0.8 | nSOD@CuO-NPs | 7 | 250 | 0.078 | 54.11765 | ITA_21 nSDO_CuO_25 | 38.03 | 15.59 | 0.68 | 2.17 | 4.6 | 7.33 | 31.59 | 0.1 | 0.1 | 0.1 | 1.593478 | 1.832683
90 | 70 | 663 | 0.8 | nSOD@CuO-NPs | 7 | 250 | 0.063 | 62.94118 | ITA_21 nSDO_CuO_25 | 38.03 | 15.59 | 0.68 | 2.17 | 4.6 | 7.33 | 31.59 | 0.1 | 0.1 | 0.1 | 1.593478 | 1.832683
105 | 70 | 663 | 0.8 | nSOD@CuO-NPs | 7 | 250 | 0.106 | 37.64706 | ITA_21 nSDO_CuO_25 | 38.03 | 15.59 | 0.68 | 2.17 | 4.6 | 7.33 | 31.59 | 0.1 | 0.1 | 0.1 | 1.593478 | 1.832683
120 | 70 | 663 | 0.8 | nSOD@CuO-NPs | 7 | 250 | 0.1 | 41.17647 | ITA_21 nSDO_CuO_25 | 38.03 | 15.59 | 0.68 | 2.17 | 4.6 | 7.33 | 31.59 | 0.1 | 0.1 | 0.1 | 1.593478 | 1.832683
150 | 70 | 663 | 0.8 | nSOD@CuO-NPs | 7 | 250 | 0.08 | 52.94118 | ITA_21 nSDO_CuO_25 | 38.03 | 15.59 | 0.68 | 2.17 | 4.6 | 7.33 | 31.59 | 0.1 | 0.1 | 0.1 | 1.593478 | 1.832683
180 | 70 | 663 | 0.8 | nSOD@CuO-NPs | 7 | 250 | 0.06 | 64.70588 | ITA_21 nSDO_CuO_25 | 38.03 | 15.59 | 0.68 | 2.17 | 4.6 | 7.33 | 31.59 | 0.1 | 0.1 | 0.1 | 1.593478 | 1.832683
210 | 70 | 663 | 0.8 | nSOD@CuO-NPs | 7 | 250 | 0.05 | 70.58824 | ITA_21 nSDO_CuO_25 | 38.03 | 15.59 | 0.68 | 2.17 | 4.6 | 7.33 | 31.59 | 0.1 | 0.1 | 0.1 | 1.593478 | 1.832683
240 | 70 | 663 | 0.8 | nSOD@CuO-NPs | 7 | 250 | 0.04 | 76.47059 | ITA_21 nSDO_CuO_25 | 38.03 | 15.59 | 0.68 | 2.17 | 4.6 | 7.33 | 31.59 | 0.1 | 0.1 | 0.1 | 1.593478 | 1.832683
0 | 70 | 590 | 1 | nSOD@CuO-NPs | 8.3 | 500 | 0.478 | 0 | ITA_21 nSDO_CuO_26 | 39.68 | 20.46 | 3.534 | 4.96 | 4.34 | 5.58 | 21.7 | 0.62 | 0.62 | 0.62 | 1.285714 | 2.287546
15 | 70 | 590 | 1 | nSOD@CuO-NPs | 8.3 | 500 | 0.401 | 16.10879 | ITA_21 nSDO_CuO_26 | 39.68 | 20.46 | 3.534 | 4.96 | 4.34 | 5.58 | 21.7 | 0.62 | 0.62 | 0.62 | 1.285714 | 2.287546
30 | 70 | 590 | 1 | nSOD@CuO-NPs | 8.3 | 500 | 0.379 | 20.7113 | ITA_21 nSDO_CuO_26 | 39.68 | 20.46 | 3.534 | 4.96 | 4.34 | 5.58 | 21.7 | 0.62 | 0.62 | 0.62 | 1.285714 | 2.287546
45 | 70 | 590 | 1 | nSOD@CuO-NPs | 8.3 | 500 | 0.401 | 16.10879 | ITA_21 nSDO_CuO_26 | 39.68 | 20.46 | 3.534 | 4.96 | 4.34 | 5.58 | 21.7 | 0.62 | 0.62 | 0.62 | 1.285714 | 2.287546
60 | 70 | 590 | 1 | nSOD@CuO-NPs | 8.3 | 500 | 0.38 | 20.50209 | ITA_21 nSDO_CuO_26 | 39.68 | 20.46 | 3.534 | 4.96 | 4.34 | 5.58 | 21.7 | 0.62 | 0.62 | 0.62 | 1.285714 | 2.287546
75 | 70 | 590 | 1 | nSOD@CuO-NPs | 8.3 | 500 | 0.401 | 16.10879 | ITA_21 nSDO_CuO_26 | 39.68 | 20.46 | 3.534 | 4.96 | 4.34 | 5.58 | 21.7 | 0.62 | 0.62 | 0.62 | 1.285714 | 2.287546
90 | 70 | 590 | 1 | nSOD@CuO-NPs | 8.3 | 500 | 0.36 | 24.68619 | ITA_21 nSDO_CuO_26 | 39.68 | 20.46 | 3.534 | 4.96 | 4.34 | 5.58 | 21.7 | 0.62 | 0.62 | 0.62 | 1.285714 | 2.287546
105 | 70 | 590 | 1 | nSOD@CuO-NPs | 8.3 | 500 | 0.345 | 27.82427 | ITA_21 nSDO_CuO_26 | 39.68 | 20.46 | 3.534 | 4.96 | 4.34 | 5.58 | 21.7 | 0.62 | 0.62 | 0.62 | 1.285714 | 2.287546
120 | 70 | 590 | 1 | nSOD@CuO-NPs | 8.3 | 500 | 0.328 | 31.38075 | ITA_21 nSDO_CuO_26 | 39.68 | 20.46 | 3.534 | 4.96 | 4.34 | 5.58 | 21.7 | 0.62 | 0.62 | 0.62 | 1.285714 | 2.287546
150 | 70 | 590 | 1 | nSOD@CuO-NPs | 8.3 | 500 | 0.376 | 21.33891 | ITA_21 nSDO_CuO_26 | 39.68 | 20.46 | 3.534 | 4.96 | 4.34 | 5.58 | 21.7 | 0.62 | 0.62 | 0.62 | 1.285714 | 2.287546
180 | 70 | 590 | 1 | nSOD@CuO-NPs | 8.3 | 500 | 0.318 | 33.4728 | ITA_21 nSDO_CuO_26 | 39.68 | 20.46 | 3.534 | 4.96 | 4.34 | 5.58 | 21.7 | 0.62 | 0.62 | 0.62 | 1.285714 | 2.287546
210 | 70 | 590 | 1 | nSOD@CuO-NPs | 8.3 | 500 | 0.328 | 31.38075 | ITA_21 nSDO_CuO_26 | 39.68 | 20.46 | 3.534 | 4.96 | 4.34 | 5.58 | 21.7 | 0.62 | 0.62 | 0.62 | 1.285714 | 2.287546
240 | 70 | 590 | 1 | nSOD@CuO-NPs | 8.3 | 500 | 0.321 | 32.84519 | ITA_21 nSDO_CuO_26 | 39.68 | 20.46 | 3.534 | 4.96 | 4.34 | 5.58 | 21.7 | 0.62 | 0.62 | 0.62 | 1.285714 | 2.287546
0 | 70 | 663 | 1 | nSOD@CuO-NPs | 8.3 | 500 | 0.189 | 0 | ITA_21 nSDO_CuO_26 | 39.68 | 20.46 | 3.534 | 4.96 | 4.34 | 5.58 | 21.7 | 0.62 | 0.62 | 0.62 | 1.285714 | 2.287546
15 | 70 | 663 | 1 | nSOD@CuO-NPs | 8.3 | 500 | 0.157 | 16.93122 | ITA_21 nSDO_CuO_26 | 39.68 | 20.46 | 3.534 | 4.96 | 4.34 | 5.58 | 21.7 | 0.62 | 0.62 | 0.62 | 1.285714 | 2.287546
30 | 70 | 663 | 1 | nSOD@CuO-NPs | 8.3 | 500 | 0.148 | 21.69312 | ITA_21 nSDO_CuO_26 | 39.68 | 20.46 | 3.534 | 4.96 | 4.34 | 5.58 | 21.7 | 0.62 | 0.62 | 0.62 | 1.285714 | 2.287546
45 | 70 | 663 | 1 | nSOD@CuO-NPs | 8.3 | 500 | 0.151 | 20.10582 | ITA_21 nSDO_CuO_26 | 39.68 | 20.46 | 3.534 | 4.96 | 4.34 | 5.58 | 21.7 | 0.62 | 0.62 | 0.62 | 1.285714 | 2.287546
60 | 70 | 663 | 1 | nSOD@CuO-NPs | 8.3 | 500 | 0.144 | 23.80952 | ITA_21 nSDO_CuO_26 | 39.68 | 20.46 | 3.534 | 4.96 | 4.34 | 5.58 | 21.7 | 0.62 | 0.62 | 0.62 | 1.285714 | 2.287546
75 | 70 | 663 | 1 | nSOD@CuO-NPs | 8.3 | 500 | 0.141 | 25.39683 | ITA_21 nSDO_CuO_26 | 39.68 | 20.46 | 3.534 | 4.96 | 4.34 | 5.58 | 21.7 | 0.62 | 0.62 | 0.62 | 1.285714 | 2.287546
90 | 70 | 663 | 1 | nSOD@CuO-NPs | 8.3 | 500 | 0.139 | 26.45503 | ITA_21 nSDO_CuO_26 | 39.68 | 20.46 | 3.534 | 4.96 | 4.34 | 5.58 | 21.7 | 0.62 | 0.62 | 0.62 | 1.285714 | 2.287546
105 | 70 | 663 | 1 | nSOD@CuO-NPs | 8.3 | 500 | 0.131 | 30.68783 | ITA_21 nSDO_CuO_26 | 39.68 | 20.46 | 3.534 | 4.96 | 4.34 | 5.58 | 21.7 | 0.62 | 0.62 | 0.62 | 1.285714 | 2.287546
120 | 70 | 663 | 1 | nSOD@CuO-NPs | 8.3 | 500 | 0.124 | 34.39153 | ITA_21 nSDO_CuO_26 | 39.68 | 20.46 | 3.534 | 4.96 | 4.34 | 5.58 | 21.7 | 0.62 | 0.62 | 0.62 | 1.285714 | 2.287546
150 | 70 | 663 | 1 | nSOD@CuO-NPs | 8.3 | 500 | 0.144 | 23.80952 | ITA_21 nSDO_CuO_26 | 39.68 | 20.46 | 3.534 | 4.96 | 4.34 | 5.58 | 21.7 | 0.62 | 0.62 | 0.62 | 1.285714 | 2.287546
180 | 70 | 663 | 1 | nSOD@CuO-NPs | 8.3 | 500 | 0.13 | 31.21693 | ITA_21 nSDO_CuO_26 | 39.68 | 20.46 | 3.534 | 4.96 | 4.34 | 5.58 | 21.7 | 0.62 | 0.62 | 0.62 | 1.285714 | 2.287546
210 | 70 | 663 | 1 | nSOD@CuO-NPs | 8.3 | 500 | 0.139 | 26.45503 | ITA_21 nSDO_CuO_26 | 39.68 | 20.46 | 3.534 | 4.96 | 4.34 | 5.58 | 21.7 | 0.62 | 0.62 | 0.62 | 1.285714 | 2.287546
240 | 70 | 663 | 1 | nSOD@CuO-NPs | 8.3 | 500 | 0.138 | 26.98413 | ITA_21 nSDO_CuO_26 | 39.68 | 20.46 | 3.534 | 4.96 | 4.34 | 5.58 | 21.7 | 0.62 | 0.62 | 0.62 | 1.285714 | 2.287546
0 | 70 | 590 | 0.8 | nSOD@CuO-NPs | 8.3 | 500 | 0.663 | 0 | ITA_21 nSDO_CuO_27 | 41.1 | 4 | 2.1 | 8.8 | 8.8 | 10.6 | 23.7 | 0.4 | 0.4 | 0.2 | 1.204545 | 1.167198
15 | 70 | 590 | 0.8 | nSOD@CuO-NPs | 8.3 | 500 | 0.485 | 26.84766 | ITA_21 nSDO_CuO_27 | 41.1 | 4 | 2.1 | 8.8 | 8.8 | 10.6 | 23.7 | 0.4 | 0.4 | 0.2 | 1.204545 | 1.167198
30 | 70 | 590 | 0.8 | nSOD@CuO-NPs | 8.3 | 500 | 0.449 | 32.27753 | ITA_21 nSDO_CuO_27 | 41.1 | 4 | 2.1 | 8.8 | 8.8 | 10.6 | 23.7 | 0.4 | 0.4 | 0.2 | 1.204545 | 1.167198
45 | 70 | 590 | 0.8 | nSOD@CuO-NPs | 8.3 | 500 | 0.449 | 32.27753 | ITA_21 nSDO_CuO_27 | 41.1 | 4 | 2.1 | 8.8 | 8.8 | 10.6 | 23.7 | 0.4 | 0.4 | 0.2 | 1.204545 | 1.167198
60 | 70 | 590 | 0.8 | nSOD@CuO-NPs | 8.3 | 500 | 0.506 | 23.68024 | ITA_21 nSDO_CuO_27 | 41.1 | 4 | 2.1 | 8.8 | 8.8 | 10.6 | 23.7 | 0.4 | 0.4 | 0.2 | 1.204545 | 1.167198
75 | 70 | 590 | 0.8 | nSOD@CuO-NPs | 8.3 | 500 | 0.576 | 13.12217 | ITA_21 nSDO_CuO_27 | 41.1 | 4 | 2.1 | 8.8 | 8.8 | 10.6 | 23.7 | 0.4 | 0.4 | 0.2 | 1.204545 | 1.167198
90 | 70 | 590 | 0.8 | nSOD@CuO-NPs | 8.3 | 500 | 0.53 | 20.06033 | ITA_21 nSDO_CuO_27 | 41.1 | 4 | 2.1 | 8.8 | 8.8 | 10.6 | 23.7 | 0.4 | 0.4 | 0.2 | 1.204545 | 1.167198
120 | 70 | 590 | 0.8 | nSOD@CuO-NPs | 8.3 | 500 | 0.47 | 29.11011 | ITA_21 nSDO_CuO_27 | 41.1 | 4 | 2.1 | 8.8 | 8.8 | 10.6 | 23.7 | 0.4 | 0.4 | 0.2 | 1.204545 | 1.167198
150 | 70 | 590 | 0.8 | nSOD@CuO-NPs | 8.3 | 500 | 0.425 | 35.89744 | ITA_21 nSDO_CuO_27 | 41.1 | 4 | 2.1 | 8.8 | 8.8 | 10.6 | 23.7 | 0.4 | 0.4 | 0.2 | 1.204545 | 1.167198
180 | 70 | 590 | 0.8 | nSOD@CuO-NPs | 8.3 | 500 | 0.415 | 37.40573 | ITA_21 nSDO_CuO_27 | 41.1 | 4 | 2.1 | 8.8 | 8.8 | 10.6 | 23.7 | 0.4 | 0.4 | 0.2 | 1.204545 | 1.167198
210 | 70 | 590 | 0.8 | nSOD@CuO-NPs | 8.3 | 500 | 0.399 | 39.819 | ITA_21 nSDO_CuO_27 | 41.1 | 4 | 2.1 | 8.8 | 8.8 | 10.6 | 23.7 | 0.4 | 0.4 | 0.2 | 1.204545 | 1.167198
240 | 70 | 590 | 0.8 | nSOD@CuO-NPs | 8.3 | 500 | 0.389 | 41.3273 | ITA_21 nSDO_CuO_27 | 41.1 | 4 | 2.1 | 8.8 | 8.8 | 10.6 | 23.7 | 0.4 | 0.4 | 0.2 | 1.204545 | 1.167198
0 | 70 | 663 | 0.8 | nSOD@CuO-NPs | 8.3 | 500 | 0.229 | 0 | ITA_21 nSDO_CuO_27 | 41.1 | 4 | 2.1 | 8.8 | 8.8 | 10.6 | 23.7 | 0.4 | 0.4 | 0.2 | 1.204545 | 1.167198
15 | 70 | 663 | 0.8 | nSOD@CuO-NPs | 8.3 | 500 | 0.167 | 27.07424 | ITA_21 nSDO_CuO_27 | 41.1 | 4 | 2.1 | 8.8 | 8.8 | 10.6 | 23.7 | 0.4 | 0.4 | 0.2 | 1.204545 | 1.167198
30 | 70 | 663 | 0.8 | nSOD@CuO-NPs | 8.3 | 500 | 0.164 | 28.38428 | ITA_21 nSDO_CuO_27 | 41.1 | 4 | 2.1 | 8.8 | 8.8 | 10.6 | 23.7 | 0.4 | 0.4 | 0.2 | 1.204545 | 1.167198
45 | 70 | 663 | 0.8 | nSOD@CuO-NPs | 8.3 | 500 | 0.163 | 28.82096 | ITA_21 nSDO_CuO_27 | 41.1 | 4 | 2.1 | 8.8 | 8.8 | 10.6 | 23.7 | 0.4 | 0.4 | 0.2 | 1.204545 | 1.167198
60 | 70 | 663 | 0.8 | nSOD@CuO-NPs | 8.3 | 500 | 0.149 | 34.9345 | ITA_21 nSDO_CuO_27 | 41.1 | 4 | 2.1 | 8.8 | 8.8 | 10.6 | 23.7 | 0.4 | 0.4 | 0.2 | 1.204545 | 1.167198
75 | 70 | 663 | 0.8 | nSOD@CuO-NPs | 8.3 | 500 | 0.164 | 28.38428 | ITA_21 nSDO_CuO_27 | 41.1 | 4 | 2.1 | 8.8 | 8.8 | 10.6 | 23.7 | 0.4 | 0.4 | 0.2 | 1.204545 | 1.167198
90 | 70 | 663 | 0.8 | nSOD@CuO-NPs | 8.3 | 500 | 0.167 | 27.07424 | ITA_21 nSDO_CuO_27 | 41.1 | 4 | 2.1 | 8.8 | 8.8 | 10.6 | 23.7 | 0.4 | 0.4 | 0.2 | 1.204545 | 1.167198
120 | 70 | 663 | 0.8 | nSOD@CuO-NPs | 8.3 | 500 | 0.156 | 31.87773 | ITA_21 nSDO_CuO_27 | 41.1 | 4 | 2.1 | 8.8 | 8.8 | 10.6 | 23.7 | 0.4 | 0.4 | 0.2 | 1.204545 | 1.167198
150 | 70 | 663 | 0.8 | nSOD@CuO-NPs | 8.3 | 500 | 0.145 | 36.68122 | ITA_21 nSDO_CuO_27 | 41.1 | 4 | 2.1 | 8.8 | 8.8 | 10.6 | 23.7 | 0.4 | 0.4 | 0.2 | 1.204545 | 1.167198
180 | 70 | 663 | 0.8 | nSOD@CuO-NPs | 8.3 | 500 | 0.153 | 33.18777 | ITA_21 nSDO_CuO_27 | 41.1 | 4 | 2.1 | 8.8 | 8.8 | 10.6 | 23.7 | 0.4 | 0.4 | 0.2 | 1.204545 | 1.167198
210 | 70 | 663 | 0.8 | nSOD@CuO-NPs | 8.3 | 500 | 0.142 | 37.99127 | ITA_21 nSDO_CuO_27 | 41.1 | 4 | 2.1 | 8.8 | 8.8 | 10.6 | 23.7 | 0.4 | 0.4 | 0.2 | 1.204545 | 1.167198
240 | 70 | 663 | 0.8 | nSOD@CuO-NPs | 8.3 | 500 | 0.141 | 38.42795 | ITA_21 nSDO_CuO_27 | 41.1 | 4 | 2.1 | 8.8 | 8.8 | 10.6 | 23.7 | 0.4 | 0.4 | 0.2 | 1.204545 | 1.167198
0 | 70 | 590 | 0.8 | nSOD@CuO-NPs | 8.3 | 1000 | 0.589 | 0 | ITA_21 nSDO_CuO_28 | 42.5 | 5 | 2.2 | 9.76 | 8.99 | 9.3 | 21.39 | 0.4 | 0.3 | 0.3 | 1.034483 | 1.188349
30 | 70 | 590 | 0.8 | nSOD@CuO-NPs | 8.3 | 1000 | 0.5 | 15.11036 | ITA_21 nSDO_CuO_28 | 42.5 | 5 | 2.2 | 9.76 | 8.99 | 9.3 | 21.39 | 0.4 | 0.3 | 0.3 | 1.034483 | 1.188349
60 | 70 | 590 | 0.8 | nSOD@CuO-NPs | 8.3 | 1000 | 0.433 | 26.48557 | ITA_21 nSDO_CuO_28 | 42.5 | 5 | 2.2 | 9.76 | 8.99 | 9.3 | 21.39 | 0.4 | 0.3 | 0.3 | 1.034483 | 1.188349
90 | 70 | 590 | 0.8 | nSOD@CuO-NPs | 8.3 | 1000 | 0.354 | 39.89813 | ITA_21 nSDO_CuO_28 | 42.5 | 5 | 2.2 | 9.76 | 8.99 | 9.3 | 21.39 | 0.4 | 0.3 | 0.3 | 1.034483 | 1.188349
120 | 70 | 590 | 0.8 | nSOD@CuO-NPs | 8.3 | 1000 | 0.243 | 58.74363 | ITA_21 nSDO_CuO_28 | 42.5 | 5 | 2.2 | 9.76 | 8.99 | 9.3 | 21.39 | 0.4 | 0.3 | 0.3 | 1.034483 | 1.188349
150 | 70 | 590 | 0.8 | nSOD@CuO-NPs | 8.3 | 1000 | 0.243 | 58.74363 | ITA_21 nSDO_CuO_28 | 42.5 | 5 | 2.2 | 9.76 | 8.99 | 9.3 | 21.39 | 0.4 | 0.3 | 0.3 | 1.034483 | 1.188349
180 | 70 | 590 | 0.8 | nSOD@CuO-NPs | 8.3 | 1000 | 0.2 | 66.04414 | ITA_21 nSDO_CuO_28 | 42.5 | 5 | 2.2 | 9.76 | 8.99 | 9.3 | 21.39 | 0.4 | 0.3 | 0.3 | 1.034483 | 1.188349
210 | 70 | 590 | 0.8 | nSOD@CuO-NPs | 8.3 | 1000 | 0.186 | 68.42105 | ITA_21 nSDO_CuO_28 | 42.5 | 5 | 2.2 | 9.76 | 8.99 | 9.3 | 21.39 | 0.4 | 0.3 | 0.3 | 1.034483 | 1.188349
240 | 70 | 590 | 0.8 | nSOD@CuO-NPs | 8.3 | 1000 | 0.146 | 75.21222 | ITA_21 nSDO_CuO_28 | 42.5 | 5 | 2.2 | 9.76 | 8.99 | 9.3 | 21.39 | 0.4 | 0.3 | 0.3 | 1.034483 | 1.188349
0 | 70 | 663 | 0.8 | nSOD@CuO-NPs | 8.3 | 1000 | 0.299 | 0 | ITA_21 nSDO_CuO_28 | 42.5 | 5 | 2.2 | 9.76 | 8.99 | 9.3 | 21.39 | 0.4 | 0.3 | 0.3 | 1.034483 | 1.188349
30 | 70 | 663 | 0.8 | nSOD@CuO-NPs | 8.3 | 1000 | 0.193 | 35.45151 | ITA_21 nSDO_CuO_28 | 42.5 | 5 | 2.2 | 9.76 | 8.99 | 9.3 | 21.39 | 0.4 | 0.3 | 0.3 | 1.034483 | 1.188349
60 | 70 | 663 | 0.8 | nSOD@CuO-NPs | 8.3 | 1000 | 0.168 | 43.81271 | ITA_21 nSDO_CuO_28 | 42.5 | 5 | 2.2 | 9.76 | 8.99 | 9.3 | 21.39 | 0.4 | 0.3 | 0.3 | 1.034483 | 1.188349
90 | 70 | 663 | 0.8 | nSOD@CuO-NPs | 8.3 | 1000 | 0.157 | 47.49164 | ITA_21 nSDO_CuO_28 | 42.5 | 5 | 2.2 | 9.76 | 8.99 | 9.3 | 21.39 | 0.4 | 0.3 | 0.3 | 1.034483 | 1.188349
120 | 70 | 663 | 0.8 | nSOD@CuO-NPs | 8.3 | 1000 | 0.148 | 50.50167 | ITA_21 nSDO_CuO_28 | 42.5 | 5 | 2.2 | 9.76 | 8.99 | 9.3 | 21.39 | 0.4 | 0.3 | 0.3 | 1.034483 | 1.188349
150 | 70 | 663 | 0.8 | nSOD@CuO-NPs | 8.3 | 1000 | 0.141 | 52.84281 | ITA_21 nSDO_CuO_28 | 42.5 | 5 | 2.2 | 9.76 | 8.99 | 9.3 | 21.39 | 0.4 | 0.3 | 0.3 | 1.034483 | 1.188349
180 | 70 | 663 | 0.8 | nSOD@CuO-NPs | 8.3 | 1000 | 0.121 | 59.53177 | ITA_21 nSDO_CuO_28 | 42.5 | 5 | 2.2 | 9.76 | 8.99 | 9.3 | 21.39 | 0.4 | 0.3 | 0.3 | 1.034483 | 1.188349
210 | 70 | 663 | 0.8 | nSOD@CuO-NPs | 8.3 | 1000 | 0.116 | 61.20401 | ITA_21 nSDO_CuO_28 | 42.5 | 5 | 2.2 | 9.76 | 8.99 | 9.3 | 21.39 | 0.4 | 0.3 | 0.3 | 1.034483 | 1.188349
240 | 70 | 663 | 0.8 | nSOD@CuO-NPs | 8.3 | 1000 | 0.105 | 64.88294 | ITA_21 nSDO_CuO_28 | 42.5 | 5 | 2.2 | 9.76 | 8.99 | 9.3 | 21.39 | 0.4 | 0.3 | 0.3 | 1.034483 | 1.188349
0 | 70 | 590 | 1 | nSOD@CuO-NPs | 8.3 | 100 | 0.145 | 0 | ITA_21 nSDO_CuO_32 | 36.1 | 3.4 | 2.77 | 2.17 | 6.7 | 8.4 | 22 | 0.3 | 0.1 | 0.1 | 1.253731 | 1.131159
30 | 70 | 590 | 1 | nSOD@CuO-NPs | 8.3 | 100 | 0.134 | 7.586207 | ITA_21 nSDO_CuO_32 | 36.1 | 3.4 | 2.77 | 2.17 | 6.7 | 8.4 | 22 | 0.3 | 0.1 | 0.1 | 1.253731 | 1.131159
60 | 70 | 590 | 1 | nSOD@CuO-NPs | 8.3 | 100 | 0.12 | 17.24138 | ITA_21 nSDO_CuO_32 | 36.1 | 3.4 | 2.77 | 2.17 | 6.7 | 8.4 | 22 | 0.3 | 0.1 | 0.1 | 1.253731 | 1.131159
90 | 70 | 590 | 1 | nSOD@CuO-NPs | 8.3 | 100 | 0.105 | 27.58621 | ITA_21 nSDO_CuO_32 | 36.1 | 3.4 | 2.77 | 2.17 | 6.7 | 8.4 | 22 | 0.3 | 0.1 | 0.1 | 1.253731 | 1.131159
120 | 70 | 590 | 1 | nSOD@CuO-NPs | 8.3 | 100 | 0.088 | 39.31034 | ITA_21 nSDO_CuO_32 | 36.1 | 3.4 | 2.77 | 2.17 | 6.7 | 8.4 | 22 | 0.3 | 0.1 | 0.1 | 1.253731 | 1.131159
150 | 70 | 590 | 1 | nSOD@CuO-NPs | 8.3 | 100 | 0.066 | 54.48276 | ITA_21 nSDO_CuO_32 | 36.1 | 3.4 | 2.77 | 2.17 | 6.7 | 8.4 | 22 | 0.3 | 0.1 | 0.1 | 1.253731 | 1.131159
180 | 70 | 590 | 1 | nSOD@CuO-NPs | 8.3 | 100 | 0.054 | 62.75862 | ITA_21 nSDO_CuO_32 | 36.1 | 3.4 | 2.77 | 2.17 | 6.7 | 8.4 | 22 | 0.3 | 0.1 | 0.1 | 1.253731 | 1.131159
210 | 70 | 590 | 1 | nSOD@CuO-NPs | 8.3 | 100 | 0.043 | 70.34483 | ITA_21 nSDO_CuO_32 | 36.1 | 3.4 | 2.77 | 2.17 | 6.7 | 8.4 | 22 | 0.3 | 0.1 | 0.1 | 1.253731 | 1.131159
240 | 70 | 590 | 1 | nSOD@CuO-NPs | 8.3 | 100 | 0.036 | 75.17241 | ITA_21 nSDO_CuO_32 | 36.1 | 3.4 | 2.77 | 2.17 | 6.7 | 8.4 | 22 | 0.3 | 0.1 | 0.1 | 1.253731 | 1.131159
0 | 70 | 663 | 1 | nSOD@CuO-NPs | 8.3 | 100 | 0.497 | 0 | ITA_21 nSDO_CuO_32 | 36.1 | 3.4 | 2.77 | 2.17 | 6.7 | 8.4 | 22 | 0.3 | 0.1 | 0.1 | 1.253731 | 1.131159
30 | 70 | 663 | 1 | nSOD@CuO-NPs | 8.3 | 100 | 0.476 | 4.225352 | ITA_21 nSDO_CuO_32 | 36.1 | 3.4 | 2.77 | 2.17 | 6.7 | 8.4 | 22 | 0.3 | 0.1 | 0.1 | 1.253731 | 1.131159
60 | 70 | 663 | 1 | nSOD@CuO-NPs | 8.3 | 100 | 0.412 | 17.10262 | ITA_21 nSDO_CuO_32 | 36.1 | 3.4 | 2.77 | 2.17 | 6.7 | 8.4 | 22 | 0.3 | 0.1 | 0.1 | 1.253731 | 1.131159
90 | 70 | 663 | 1 | nSOD@CuO-NPs | 8.3 | 100 | 0.366 | 26.35815 | ITA_21 nSDO_CuO_32 | 36.1 | 3.4 | 2.77 | 2.17 | 6.7 | 8.4 | 22 | 0.3 | 0.1 | 0.1 | 1.253731 | 1.131159
120 | 70 | 663 | 1 | nSOD@CuO-NPs | 8.3 | 100 | 0.322 | 35.21127 | ITA_21 nSDO_CuO_32 | 36.1 | 3.4 | 2.77 | 2.17 | 6.7 | 8.4 | 22 | 0.3 | 0.1 | 0.1 | 1.253731 | 1.131159
150 | 70 | 663 | 1 | nSOD@CuO-NPs | 8.3 | 100 | 0.289 | 41.85111 | ITA_21 nSDO_CuO_32 | 36.1 | 3.4 | 2.77 | 2.17 | 6.7 | 8.4 | 22 | 0.3 | 0.1 | 0.1 | 1.253731 | 1.131159
180 | 70 | 663 | 1 | nSOD@CuO-NPs | 8.3 | 100 | 0.233 | 53.11871 | ITA_21 nSDO_CuO_32 | 36.1 | 3.4 | 2.77 | 2.17 | 6.7 | 8.4 | 22 | 0.3 | 0.1 | 0.1 | 1.253731 | 1.131159
210 | 70 | 663 | 1 | nSOD@CuO-NPs | 8.3 | 100 | 0.212 | 57.34406 | ITA_21 nSDO_CuO_32 | 36.1 | 3.4 | 2.77 | 2.17 | 6.7 | 8.4 | 22 | 0.3 | 0.1 | 0.1 | 1.253731 | 1.131159
240 | 70 | 663 | 1 | nSOD@CuO-NPs | 8.3 | 100 | 0.201 | 59.55734 | ITA_21 nSDO_CuO_32 | 36.1 | 3.4 | 2.77 | 2.17 | 6.7 | 8.4 | 22 | 0.3 | 0.1 | 0.1 | 1.253731 | 1.131159
0 | 70 | 590 | 0.8 | nSOD@CuO-NPs | 4 | 100 | 0.48 | 0 | ITA_21 nSDO_CuO_33 | 42 | 3.89 | 2.45 | 2.21 | 7.88 | 9.54 | 19 | 0.2 | 0.1 | 0.1 | 1.21066 | 1.285537
15 | 70 | 590 | 0.8 | nSOD@CuO-NPs | 4 | 100 | 0.421 | 12.29167 | ITA_21 nSDO_CuO_33 | 42 | 3.89 | 2.45 | 2.21 | 7.88 | 9.54 | 19 | 0.2 | 0.1 | 0.1 | 1.21066 | 1.285537
30 | 70 | 590 | 0.8 | nSOD@CuO-NPs | 4 | 100 | 0.3946875 | 17.7734375 | ITA_21 nSDO_CuO_33 | 42 | 3.89 | 2.45 | 2.21 | 7.88 | 9.54 | 19 | 0.2 | 0.1 | 0.1 | 1.21066 | 1.285537
45 | 70 | 590 | 0.8 | nSOD@CuO-NPs | 4 | 100 | 0.365 | 23.95833 | ITA_21 nSDO_CuO_33 | 42 | 3.89 | 2.45 | 2.21 | 7.88 | 9.54 | 19 | 0.2 | 0.1 | 0.1 | 1.21066 | 1.285537
60 | 70 | 590 | 0.8 | nSOD@CuO-NPs | 4 | 100 | 0.365 | 23.95833 | ITA_21 nSDO_CuO_33 | 42 | 3.89 | 2.45 | 2.21 | 7.88 | 9.54 | 19 | 0.2 | 0.1 | 0.1 | 1.21066 | 1.285537
75 | 70 | 590 | 0.8 | nSOD@CuO-NPs | 4 | 100 | 0.309 | 35.625 | ITA_21 nSDO_CuO_33 | 42 | 3.89 | 2.45 | 2.21 | 7.88 | 9.54 | 19 | 0.2 | 0.1 | 0.1 | 1.21066 | 1.285537
90 | 70 | 590 | 0.8 | nSOD@CuO-NPs | 4 | 100 | 0.221 | 53.95833 | ITA_21 nSDO_CuO_33 | 42 | 3.89 | 2.45 | 2.21 | 7.88 | 9.54 | 19 | 0.2 | 0.1 | 0.1 | 1.21066 | 1.285537
105 | 70 | 590 | 0.8 | nSOD@CuO-NPs | 4 | 100 | 0.202 | 57.91667 | ITA_21 nSDO_CuO_33 | 42 | 3.89 | 2.45 | 2.21 | 7.88 | 9.54 | 19 | 0.2 | 0.1 | 0.1 | 1.21066 | 1.285537
120 | 70 | 590 | 0.8 | nSOD@CuO-NPs | 4 | 100 | 0.202 | 57.91667 | ITA_21 nSDO_CuO_33 | 42 | 3.89 | 2.45 | 2.21 | 7.88 | 9.54 | 19 | 0.2 | 0.1 | 0.1 | 1.21066 | 1.285537
150 | 70 | 590 | 0.8 | nSOD@CuO-NPs | 4 | 100 | 0.192 | 60 | ITA_21 nSDO_CuO_33 | 42 | 3.89 | 2.45 | 2.21 | 7.88 | 9.54 | 19 | 0.2 | 0.1 | 0.1 | 1.21066 | 1.285537
180 | 70 | 590 | 0.8 | nSOD@CuO-NPs | 4 | 100 | 0.173 | 63.95833 | ITA_21 nSDO_CuO_33 | 42 | 3.89 | 2.45 | 2.21 | 7.88 | 9.54 | 19 | 0.2 | 0.1 | 0.1 | 1.21066 | 1.285537
210 | 70 | 590 | 0.8 | nSOD@CuO-NPs | 4 | 100 | 0.164 | 65.83333 | ITA_21 nSDO_CuO_33 | 42 | 3.89 | 2.45 | 2.21 | 7.88 | 9.54 | 19 | 0.2 | 0.1 | 0.1 | 1.21066 | 1.285537
240 | 70 | 590 | 0.8 | nSOD@CuO-NPs | 4 | 100 | 0.152 | 68.33333 | ITA_21 nSDO_CuO_33 | 42 | 3.89 | 2.45 | 2.21 | 7.88 | 9.54 | 19 | 0.2 | 0.1 | 0.1 | 1.21066 | 1.285537
270 | 70 | 590 | 0.8 | nSOD@CuO-NPs | 4 | 100 | 0.148 | 69.16667 | ITA_21 nSDO_CuO_33 | 42 | 3.89 | 2.45 | 2.21 | 7.88 | 9.54 | 19 | 0.2 | 0.1 | 0.1 | 1.21066 | 1.285537
0 | 70 | 663 | 0.8 | nSOD@CuO-NPs | 4 | 100 | 0.566 | 0 | ITA_21 nSDO_CuO_33 | 42 | 3.89 | 2.45 | 2.21 | 7.88 | 9.54 | 19 | 0.2 | 0.1 | 0.1 | 1.21066 | 1.285537
15 | 70 | 663 | 0.8 | nSOD@CuO-NPs | 4 | 100 | 0.548 | 3.180212 | ITA_21 nSDO_CuO_33 | 42 | 3.89 | 2.45 | 2.21 | 7.88 | 9.54 | 19 | 0.2 | 0.1 | 0.1 | 1.21066 | 1.285537
30 | 70 | 663 | 0.8 | nSOD@CuO-NPs | 4 | 100 | 0.523 | 7.597173 | ITA_21 nSDO_CuO_33 | 42 | 3.89 | 2.45 | 2.21 | 7.88 | 9.54 | 19 | 0.2 | 0.1 | 0.1 | 1.21066 | 1.285537
45 | 70 | 663 | 0.8 | nSOD@CuO-NPs | 4 | 100 | 0.515 | 9.010601 | ITA_21 nSDO_CuO_33 | 42 | 3.89 | 2.45 | 2.21 | 7.88 | 9.54 | 19 | 0.2 | 0.1 | 0.1 | 1.21066 | 1.285537
60 | 70 | 663 | 0.8 | nSOD@CuO-NPs | 4 | 100 | 0.496 | 12.36749 | ITA_21 nSDO_CuO_33 | 42 | 3.89 | 2.45 | 2.21 | 7.88 | 9.54 | 19 | 0.2 | 0.1 | 0.1 | 1.21066 | 1.285537
75 | 70 | 663 | 0.8 | nSOD@CuO-NPs | 4 | 100 | 0.455 | 19.61131 | ITA_21 nSDO_CuO_33 | 42 | 3.89 | 2.45 | 2.21 | 7.88 | 9.54 | 19 | 0.2 | 0.1 | 0.1 | 1.21066 | 1.285537
90 | 70 | 663 | 0.8 | nSOD@CuO-NPs | 4 | 100 | 0.436 | 22.9682 | ITA_21 nSDO_CuO_33 | 42 | 3.89 | 2.45 | 2.21 | 7.88 | 9.54 | 19 | 0.2 | 0.1 | 0.1 | 1.21066 | 1.285537
105 | 70 | 663 | 0.8 | nSOD@CuO-NPs | 4 | 100 | 0.393 | 30.56537 | ITA_21 nSDO_CuO_33 | 42 | 3.89 | 2.45 | 2.21 | 7.88 | 9.54 | 19 | 0.2 | 0.1 | 0.1 | 1.21066 | 1.285537
120 | 70 | 663 | 0.8 | nSOD@CuO-NPs | 4 | 100 | 0.352 | 37.80919 | ITA_21 nSDO_CuO_33 | 42 | 3.89 | 2.45 | 2.21 | 7.88 | 9.54 | 19 | 0.2 | 0.1 | 0.1 | 1.21066 | 1.285537
150 | 70 | 663 | 0.8 | nSOD@CuO-NPs | 4 | 100 | 0.319 | 43.63958 | ITA_21 nSDO_CuO_33 | 42 | 3.89 | 2.45 | 2.21 | 7.88 | 9.54 | 19 | 0.2 | 0.1 | 0.1 | 1.21066 | 1.285537
180 | 70 | 663 | 0.8 | nSOD@CuO-NPs | 4 | 100 | 0.255 | 54.947 | ITA_21 nSDO_CuO_33 | 42 | 3.89 | 2.45 | 2.21 | 7.88 | 9.54 | 19 | 0.2 | 0.1 | 0.1 | 1.21066 | 1.285537
210 | 70 | 663 | 0.8 | nSOD@CuO-NPs | 4 | 100 | 0.253 | 55.30035 | ITA_21 nSDO_CuO_33 | 42 | 3.89 | 2.45 | 2.21 | 7.88 | 9.54 | 19 | 0.2 | 0.1 | 0.1 | 1.21066 | 1.285537
240 | 70 | 663 | 0.8 | nSOD@CuO-NPs | 4 | 100 | 0.247 | 56.36042 | ITA_21 nSDO_CuO_33 | 42 | 3.89 | 2.45 | 2.21 | 7.88 | 9.54 | 19 | 0.2 | 0.1 | 0.1 | 1.21066 | 1.285537
270 | 70 | 663 | 0.8 | nSOD@CuO-NPs | 4 | 100 | 0.245 | 56.71378 | ITA_21 nSDO_CuO_33 | 42 | 3.89 | 2.45 | 2.21 | 7.88 | 9.54 | 19 | 0.2 | 0.1 | 0.1 | 1.21066 | 1.285537
[9 empty] | Min | 21.67 | 1.31 | 0.62 | 2.17 | 3.85 | 4.95 | 19 | 0 | 0 | 0 | 1.034483
[9 empty] | Max | 42.5 | 20.46 | 3.534 | 10.5 | 9.64 | 11.9 | 46.82 | 0.62 | 0.62 | 0.62 | 1.593478
[10 empty] | C (%) | Fe (%) | Cu (%) | Na (%) | Al (%) | Si (%) | O (%) | K (%) | Mg (%) | Ca (%)
20.46
3.534
Note on F82: [Comentário encadeado] Sua versão do Excel permite que você leia este comentário encadeado, no entanto, as edições serão removidas se o arquivo for aberto em uma versão mais recente do Excel. Saiba mais: https://go.microsoft.com/fwlink/?linkid=870924 Comentário: 3,96 --> 4
Note on F95: [Comentário encadeado] Sua versão do Excel permite que você leia este comentário encadeado, no entanto, as edições serão removidas se o arquivo for aberto em uma versão mais recente do Excel. Saiba mais: https://go.microsoft.com/fwlink/?linkid=870924 Comentário: 3,96 --> 4
Note on F186: [Comentário encadeado] Sua versão do Excel permite que você leia este comentário encadeado, no entanto, as edições serão removidas se o arquivo for aberto em uma versão mais recente do Excel. Saiba mais: https://go.microsoft.com/fwlink/?linkid=870924 Comentário: 8 --> 8,3
Note on F199: [Comentário encadeado] Sua versão do Excel permite que você leia este comentário encadeado, no entanto, as edições serão removidas se o arquivo for aberto em uma versão mais recente do Excel. Saiba mais: https://go.microsoft.com/fwlink/?linkid=870924 Comentário: 8 --> 8,3

## Planilha1
Run | Observed | Predicted | Error (%)
1 | 55361 | 50998 | 7.881% | 0 | 0
2 | 55189 | 46934 | 14.96% | 15 | 0.1431008
3 | 55966 | 71287 | 27.38% | 30 | 0.3285041
4 | 144336 | 146042 | 1.182% | 45 | 0.3471962
5 | 62386 | 61867 | 0.8319% | 60 | 0.603916
6 | 141297 | 148257 | 4.926% | 90 | 0.679902
7 | 55966 | 52478 | 6.232% | 120 | 0.7065702
8 | 144336 | 131476 | 8.91%
9 | 62386 | 55262 | 11.42%
10 | 141297 | 143426 | 1.507%